## 編集履歴
日付 | 編集者 | 編集内容
2020-12-24 | 石原 | 総編集。

## N-53-PM
2020-12-24
成瀬化学㈱
ナルシートN複合防水 | 屋根保護密着工法 N-53-PM |  |  |  |  | A-1対応
施工数量 |  |  |  |  | Ⅰ欄
（Ⅰ欄色地枠に施工数量を入力してください） |  | 床 | ① | ㎡ | 1000
|  | 立上り | ② | ㎡ | 100
|  | 立上り 高さ |  | ｍ | 0.4
|  | 立上り 長さ |  | ｍ | 250
|  | 総施工数量 |  | ㎡ | 1100
材料計算 | （Ⅱ欄の材料数量を発注してください） |  |  |  | Ⅱ欄
使用材料 | 分類 | 荷姿 |  |  | 概算発注数量 | 使用量 | 仕切単価 | 金額
ナルファルトプライマー | ﾌﾟﾗｲﾏｰ | 2kg （WPに同梱） | 缶 |  | 手配無用 | 0.2kg/㎡ |  | 算入不要
|  | 10kg缶 (別売り） | 缶 | 22 | 22 | 0.2kg/㎡ |  | 0
ナルシートN（密着） | 床 全面用 | 16ｍ巻 | 巻 | 69.8812 | 74 | 1.1ｍ/ｍ |  | 0
| 立上り切付用 | 20㎝幅×5列に切り分け | 巻 | 3.144654 |  | 1.1ｍ/ｍ
ナルファルトWP | 床 下塗り用防水材 | 18kgﾎﾟﾘﾍﾟｰﾙ缶 | 缶 | 18.33333 | 291 | 0.3kg/㎡ |  | 0
| 増張り用防水材 |  | 缶 | 3.055556 |  | 0.2kg/m
| 上塗り防水用 |  | 缶 | 269.5 |  | 4.2 kg/㎡
ﾅﾙﾌｧﾙﾄWP（23kg） |  | 23kgﾎﾟﾘﾍﾟｰﾙ缶 | 缶 | 227.6522 | 228 |  |  | 0
不織布 105ｃｍ幅 | 補強布 | 100ｍ巻 | 巻 | 12.1 | 13 | 1.1㎡／㎡ |  | 0
不織布 20cm幅 | 増張り用補強布 | 100ｍ巻 | 巻 | 3 | 3 | 1.1ｍ/ｍ |  | 0
ﾎﾟﾘｴﾁﾚﾝﾌｨﾙﾑ0.15mm | 床 絶縁ﾌｨﾙﾑ | t0.15 1.5×50m | 巻 | 13.33333 | 14 |  |  | 0
トンボ | 立上り トンボ |  | ケ | 1200 | 2000 | 12ケ/㎡ |  | 0
[6 empty] | 材料費合計 |  | 0
[6 empty] | 材料単価 |  | 0
積算は概算です。 施工に当たっては不足分は追加手配してください。
20cm幅の切り分けは 1m幅から２０ｃｍ幅 5列を切り分けるよう算定しています。

## N-53-PD
2020-12-24
成瀬化学㈱
ナルシートN複合防水 | 屋根保護密着断熱工法 N-53-PD |  |  |  |  | AI-1 対応
Ⅰ欄
施工数量 |  | 床 断熱部 | ① | ㎡ | 1000
（Ⅰ欄色地枠に施工数量を入力してください） |  | 床 非断熱部 |  | ㎡ | 100
|  | 立上り | ② | ㎡ | 100
|  | 立上り 高さ |  | ｍ | 0.4
|  | 立上り 長さ |  | ｍ | 250
|  | 総施工数量 |  | ㎡ | 1200
材料計算 | （Ⅱ欄の材料数量を発注してください） |  |  |  | Ⅱ欄
使用材料 | 分類 | 荷姿 |  |  | 概算発注数量 | 使用量 | 仕切単価 | 金額
ナルファルトプライマー | ﾌﾟﾗｲﾏｰ | 2kg （WPに同梱） | 缶 |  | 手配無用 | 0.2kg/㎡ |  | 算入不要
|  | 10kg缶 (別売り） | 缶 | 24 | 24 | 0.2kg/㎡ |  | 0
ナルシートN（密着） | 床 全面用 | 16ｍ巻 | 巻 | 69.8812 | 74 | 1.1ｍ/ｍ |  | 0
| 立上り切付用 | 20㎝幅×5列に切除 | 巻 | 3.144654 |  | 1.1ｍ/ｍ
ナルファルトWP | 床 下塗り用防水材 | 18kgﾎﾟﾘﾍﾟｰﾙ缶 | 缶 | 20.16667 | 373 | 0.3kg/㎡ |  | 0
| 増張り用防水材 |  | 缶 | 3.055556 |  | 0.2kg/m
| 上塗り防水用 |  | 缶 | 294 |  | 4.2 kg/㎡
| 断熱材全面接着用 |  | 缶 | 55.55556 |  | 1 kg/㎡
ﾅﾙﾌｧﾙﾄWP（23kg） | (荷姿23kgの場合） | 23kgﾎﾟﾘﾍﾟｰﾙ缶 | 缶 | 291.7391 | 292 |  |  | 0
不織布 105ｃｍ幅 | 補強布 | 100ｍ巻 | 巻 | 13.2 | 14 | 1.1㎡／㎡ |  | 0
不織布 20cm幅 | 増張り用補強布 | 100ｍ巻 | 巻 | 3 | 3 | 1.1ｍ/ｍ |  | 0
ﾎﾟﾘｽﾁﾚﾝﾌｫｰﾑ B類3種 | 断熱材 | t35 910×1820 | 枚 | 603.7918 | 604 |  |  | 0
ﾎﾟﾘｴﾁﾚﾝﾌｨﾙﾑ0.15mm | 床 絶縁ﾌｨﾙﾑ | t0.15 1.5×50m | 巻 | 13.33333 | 14 |  |  | 0
トンボ | 立上り トンボ |  | ケ | 1200 | 2000 | 12ケ/㎡ |  | 0
[6 empty] | 材料費合計 |  | 0
[6 empty] | 材料単価 |  | 0
積算は概算です。 施工に当たっては不足分は追加手配してください。
20cm幅の切り分けは 1m幅から２０ｃｍ幅 5列を切り分けるよう算定しています。

## NZ-53-PM
2020-12-24
成瀬化学㈱
ナルシートN複合防水 | 屋根保護絶縁工法 NZ-53-PM |  |  |  |  | B-1 対応
施工数量 | （Ⅰ欄色地枠に施工数量を入力してください） |  |  |  | Ⅰ欄
|  | 床 | ① | ㎡ | 1000
|  | 立上り | ② | ㎡ | 100
|  | 立上り 高さ |  | ｍ | 0.4
|  | 立上り 長さ |  | ｍ | 250
|  | 総施工数量 |  | ㎡ | 1100
材料計算 | （Ⅱ欄の材料数量を発注してください） |  |  |  | Ⅱ欄
使用材料 | 分類 | 荷姿 |  |  | 概算発注数量 | 使用量 | 仕切単価 | 金額 | 備考
ナルファルトプライマー | ﾌﾟﾗｲﾏｰ | 2kg （WPに同梱） | 缶 |  | 手配無用 | 0.2kg/㎡ |  | 算入不要 | いずれか選択
|  | 10kg缶 (別売り） | 缶 | 22 | 22 | 0.2kg/㎡ |  | 0
ナルシートN（密着） | 床 立上り際50㎝幅用 | 16ｍ巻 | 巻 | 7.861635 | 12 | 1.1ｍ/ｍ |  | 0
| 立上り切付用 | 20㎝幅×5列に切り分け | 巻 | 3.144654 |  | 1.1ｍ/ｍ
ナルシートN（絶縁） | 床 立上り際50㎝より内側用 | 16m巻 | 巻 | 62.26415 | 63 | 1.1ｍ/ｍ |  | 0
ナルファルトWP | 床 下塗り用防水材 | 18kgﾎﾟﾘﾍﾟｰﾙ缶 | 缶 | 18.33333 | 291 | 0.3kg/㎡ |  | 0 | いずれか選択
| 増張り用防水材 |  | 缶 | 3.055556 |  | 0.2kg/m
| 上塗り防水用 |  | 缶 | 269.5 |  | 4.2 kg/㎡
ﾅﾙﾌｧﾙﾄWP（23kg） | (荷姿23kgの場合） | 23kgﾎﾟﾘﾍﾟｰﾙ缶 | 缶 | 227.6522 | 228 |  |  | 0
不織布 105ｃｍ幅 | 補強布 | 100ｍ巻 | 巻 | 12.37396 | 13 | 1.1㎡／㎡ |  | 0
不織布 20cm幅 | 増張り用補強布 | 100ｍ巻 | 巻 | 3 | 3 | 1.1ｍ/ｍ |  | 0
ﾎﾟﾘｴﾁﾚﾝﾌｨﾙﾑ0.15mm | 床 絶縁ﾌｨﾙﾑ | t0.15 1.5×50m | 巻 | 13.33333 | 14 |  |  | 0
トンボ | 立上り トンボ |  | ケ | 1200 | 2000 | 12ケ/㎡ |  | 0
[6 empty] | 材料費合計 |  | 0
[6 empty] | 材料単価 |  | 0
積算は概算です。 施工に当たっては不足分は追加手配してください。
20cm幅の切り分けは 1m幅から２０ｃｍ幅 5列を切り分けるよう算定しています。

## NZ-53-PD
2020-12-24
成瀬化学㈱
ナルシートN複合防水 | 屋根保護絶縁断熱工法 NZ-53-PD |  |  |  |  | BI-1 対応
施工数量 | （Ⅰ欄色地枠に施工数量を入力してください） |  |  |  | Ⅰ欄
|  | 床 | ① | ㎡ | 1000
|  | 立上り | ② | ㎡ | 100
|  | 立上り 高さ |  | ｍ | 0.4
|  | 立上り 長さ |  | ｍ | 250
|  | 総施工数量 |  | ㎡ | 1100
材料計算 | （Ⅱ欄の材料数量を発注してください） |  |  |  | Ⅱ欄
使用材料 | 分類 | 荷姿 |  |  | 概算発注数量 | 使用量 | 仕切単価 | 金額 | 備考
ナルファルトプライマー | ﾌﾟﾗｲﾏｰ | 2kg （WPに同梱） | 缶 |  | 手配無用 | 0.2kg/㎡ |  | 算入不要 | いずれか選択
|  | 10kg缶 (別売り） | 缶 | 22 | 22 | 0.2kg/㎡ |  | 0
ナルシートN（密着） | 床 立上り際50㎝幅用 | 16ｍ巻 | 巻 | 7.861635 | 12 | 1.1ｍ/ｍ |  | 0
| 立上り切付用 | 20㎝幅×5列に切り分け | 巻 | 3.144654 |  | 1.1ｍ/ｍ
ナルシートN（絶縁） | 床 立上り際50㎝より内側用 | 16m巻 | 巻 | 60.53459 | 61 | 1.1ｍ/ｍ |  | 0
ナルファルトWP | 床 下塗り用防水材 | 18kgﾎﾟﾘﾍﾟｰﾙ缶 | 缶 | 18.33333 | 347 | 0.3kg/㎡ |  | 0 | いずれか選択
| 増張り用防水材 |  | 缶 | 3.055556 |  | 0.2kg/m
| 上塗り防水用 |  | 缶 | 269.5 |  | 4.2 kg/㎡
| 断熱材全面接着用 |  | 缶 | 55.55556 |  | 1 kg/㎡
ﾅﾙﾌｧﾙﾄWP（23kg） | (荷姿23kgの場合） | 23kgﾎﾟﾘﾍﾟｰﾙ缶 | 缶 | 271.1304 | 272 |  |  | 0
不織布 105ｃｍ幅 | 補強布 | 100ｍ巻 | 巻 | 12.36635 | 13 | 1.1㎡／㎡ |  | 0
不織布 20cm幅 | 増張り用補強布 | 100ｍ巻 | 巻 | 3 | 3 | 1.1ｍ/ｍ |  | 0
ﾎﾟﾘｽﾁﾚﾝﾌｫｰﾑ B類3種 | 断熱材 | t35 910×1820 | 枚 | 603.7918 | 604 |  |  | 0
ﾎﾟﾘｴﾁﾚﾝﾌｨﾙﾑ0.15mm | 床 絶縁ﾌｨﾙﾑ | t0.15 1.5×50m | 巻 | 13.33333 | 14 |  |  | 0
トンボ | 立上り トンボ |  | ケ | 1200 | 2000 | 12ケ/㎡ |  | 0
[6 empty] | 材料費合計 |  | 0
[6 empty] | 材料単価 |  | 0
積算は概算です。 施工に当たっては不足分は追加手配してください。
20cm幅の切り分けは 1m幅から２０ｃｍ幅 5列を切り分けるよう算定しています。

## NDZ-53-SH-A 露出絶縁断熱
2020-12-24
成瀬化学㈱
ナルシートN複合防水 | 屋根露出絶縁断熱工法 NDZ-53-SH-A 高耐久遮熱仕様 | [5 empty] | DI-1、DI-3対応
施工数量 | （Ⅰ欄色地枠に施工数量を入力してください） |  |  |  | Ⅰ欄
|  | 床 断熱部 | ① | ㎡ | 900
|  | 床 非断熱部 |  | ㎡ | 100
|  | 立上り | ② | ㎡ | 100
|  | 立上り 高さ |  | ｍ | 0.4
|  | 立上り 長さ |  | ｍ | 250
|  | 総施工数量 |  | ㎡ | 1100
材料計算 | （Ⅱ欄の材料数量を発注してください） |  |  |  | Ⅱ欄
使用材料 | 分類 | 荷姿 |  |  | 概算発注数量 | 使用量 | 仕切単価 | 金額 | 備考
ナルファルトプライマー | ﾌﾟﾗｲﾏｰ | 2kg （WPに同梱） | 缶 |  | 手配無用 | 0.2kg/㎡ |  | 算入不要 | いずれか選択
|  | 10kg缶 (別売り） | 缶 | 22 | 22 | 0.2kg/㎡ |  | 0
ナルシートN（密着） | 一次防水 立上り切付用 | 20㎝幅×5列に切り分け | 巻 | 3.144654 | 85
| 一次防水 床全面 | 16ｍ巻 | 巻 | 69.8812
| 床 立上り際50㎝幅用 | 16ｍ巻 | 巻 | 7.861635 |  | 1.1ｍ/ｍ |  | 0
| 立上り切付用 | 20㎝幅×5列に切り分け | 巻 | 3.144654 |  | 1.1ｍ/ｍ
ナルシートN（絶縁） | 床 立上り際50㎝より内側用 | 16m巻 | 巻 | 53.61635 | 54 | 1.1ｍ/ｍ |  | 0
ナルファルトWP | 床 下塗り用防水材 | 18kgﾎﾟﾘﾍﾟｰﾙ缶 | 缶 | 18.33333 | 341 | 0.3kg/㎡ |  | 0 | いずれか選択
| 増張り用防水材 |  | 缶 | 3.055556 |  | 0.2kg/m
| 断熱点張り用 |  | 缶 | 50 |  | 1.0kg/㎡
| 上塗り防水用 |  | 缶 | 269.5 |  | 4.2 kg/㎡
ﾅﾙﾌｧﾙﾄWP（23kg） | (荷姿23kgの場合） | 23kgﾎﾟﾘﾍﾟｰﾙ缶 | 缶 | 266.7826 | 267 |  |  | 0
不織布 105ｃｍ幅 | 補強布 | 100ｍ巻 | 巻 | 12.33591 | 13 | 1.1㎡／㎡ |  | 0
不織布 20cm幅 | 増張り用補強布 | 100ｍ巻 | 巻 | 3 | 3 | 1.1ｍ/ｍ |  | 0
ﾎﾟﾘｽﾁﾚﾝﾌｫｰﾑ B類3種 | 断熱材 | t35 910×1820 | 枚 | 543.4126 | 544 |  |  | 0
ﾅﾙﾌｧﾙﾄﾄｯﾌﾟﾊｰﾄﾞP | 高耐久遮熱 | 20kg缶 | 缶 | 27.5 | 28 | 0.5kg/㎡
クールトップ セラSi |  | 16kg石油缶 | 缶 | 27.5 | 28 | 0.4kg/㎡
ステンレス脱気筒 | 断熱用 |  | ヶ | 取扱外 | 12
[6 empty] | 材料費合計 |  | 0
[6 empty] | 材料単価 |  | 0
積算は概算です。 施工に当たっては不足分は追加手配してください。
20cm幅の切り分けは 1m幅から２０ｃｍ幅 5列を切り分けるよう算定しています。

## NDZ-53-SS-A 露出絶縁断熱
2020-12-24
成瀬化学㈱
ナルシートN複合防水 | 屋根露出絶縁断熱工法 NDZ-53-SS-A 遮熱軽歩行仕様 | [5 empty] | DI-1、DI-3対応
施工数量 | （Ⅰ欄色地枠に施工数量を入力してください） |  |  |  | Ⅰ欄
|  | 床 断熱部 | ① | ㎡ | 900
|  | 床 非断熱部 |  | ㎡ | 100
|  | 立上り | ② | ㎡ | 100
|  | 立上り 高さ |  | ｍ | 0.4
|  | 立上り 長さ |  | ｍ | 250
|  | 総施工数量 |  | ㎡ | 1100
材料計算 | （Ⅱ欄の材料数量を発注してください） |  |  |  | Ⅱ欄
使用材料 | 分類 | 荷姿 |  |  | 概算発注数量 | 使用量 | 仕切単価 | 金額 | 備考
ナルファルトプライマー | ﾌﾟﾗｲﾏｰ | 2kg （WPに同梱） | 缶 |  | 手配無用 | 0.2kg/㎡ |  | 算入不要 | いずれか選択
|  | 10kg缶 (別売り） | 缶 | 22 | 22 | 0.2kg/㎡ |  | 0
ナルシートN（密着） | 一次防水 立上り切付用 | 20㎝幅×5列に切り分け | 巻 | 3.144654 | 85
| 一次防水 床全面 | 16ｍ巻 | 巻 | 69.8812
| 床 立上り際50㎝幅用 | 16ｍ巻 | 巻 | 7.861635 |  | 1.1ｍ/ｍ |  | 0
| 立上り切付用 | 20㎝幅×5列に切り分け | 巻 | 3.144654 |  | 1.1ｍ/ｍ
ナルシートN（絶縁） | 床 立上り際50㎝より内側用 | 16m巻 | 巻 | 53.61635 | 54 | 1.1ｍ/ｍ |  | 0
ナルファルトWP | 床 下塗り用防水材 | 18kgﾎﾟﾘﾍﾟｰﾙ缶 | 缶 | 18.33333 | 341 | 0.3kg/㎡ |  | 0 | いずれか選択
| 増張り用防水材 |  | 缶 | 3.055556 |  | 0.2kg/m
| 断熱点張り用 |  | 缶 | 50 |  | 1.0kg/㎡
| 上塗り防水用 |  | 缶 | 269.5 |  | 4.2 kg/㎡
ﾅﾙﾌｧﾙﾄWP（23kg） | (荷姿23kgの場合） | 23kgﾎﾟﾘﾍﾟｰﾙ缶 | 缶 | 266.7826 | 267 |  |  | 0
不織布 105ｃｍ幅 | 補強布 | 100ｍ巻 | 巻 | 12.33591 | 13 | 1.1㎡／㎡ |  | 0
不織布 20cm幅 | 増張り用補強布 | 100ｍ巻 | 巻 | 3 | 3 | 1.1ｍ/ｍ |  | 0
ﾎﾟﾘｽﾁﾚﾝﾌｫｰﾑ B類3種 | 断熱材 | t35 910×1820 | 枚 | 543.4126 | 544 |  |  | 0
ナルファルトトップー遮熱P | 遮熱トップ 非歩行 | 20kg石油缶 | 缶 | 55 | 55 | 1.0kg/㎡
ステンレス脱気筒 | 断熱用 |  | ヶ | 取扱外 | 12
[6 empty] | 材料費合計 |  | 0
[6 empty] | 材料単価 |  | 0
積算は概算です。 施工に当たっては不足分は追加手配してください。
20cm幅の切り分けは 1m幅から２０ｃｍ幅 5列を切り分けるよう算定しています。

## NDZ-53-SP-A 露出絶縁断熱
2020-12-24
成瀬化学㈱
ナルシートN複合防水 | 屋根露出絶縁断熱工法 NDZ-53-SP-A 遮熱非歩行仕様 | [5 empty] | DI-1、DI-3対応
施工数量 | （Ⅰ欄色地枠に施工数量を入力してください） |  |  |  | Ⅰ欄
|  | 床 断熱部 | ① | ㎡ | 900
|  | 床 非断熱部 |  | ㎡ | 100
|  | 立上り | ② | ㎡ | 100
|  | 立上り 高さ |  | ｍ | 0.4
|  | 立上り 長さ |  | ｍ | 250
|  | 総施工数量 |  | ㎡ | 1100
材料計算 | （Ⅱ欄の材料数量を発注してください） |  |  |  | Ⅱ欄
使用材料 | 分類 | 荷姿 |  |  | 概算発注数量 | 使用量 | 仕切単価 | 金額 | 備考
ナルファルトプライマー | ﾌﾟﾗｲﾏｰ | 2kg （WPに同梱） | 缶 |  | 手配無用 | 0.2kg/㎡ |  | 算入不要 | いずれか選択
|  | 10kg缶 (別売り） | 缶 | 22 | 22 | 0.2kg/㎡ |  | 0
ナルシートN（密着） | 一次防水 立上り切付用 | 20㎝幅×5列に切り分け | 巻 | 3.144654 | 85
| 一次防水 床全面 | 16ｍ巻 | 巻 | 69.8812
| 床 立上り際50㎝幅用 | 16ｍ巻 | 巻 | 7.861635 |  | 1.1ｍ/ｍ |  | 0
| 立上り切付用 | 20㎝幅×5列に切り分け | 巻 | 3.144654 |  | 1.1ｍ/ｍ
ナルシートN（絶縁） | 床 立上り際50㎝より内側用 | 16m巻 | 巻 | 53.61635 | 54 | 1.1ｍ/ｍ |  | 0
ナルファルトWP | 床 下塗り用防水材 | 18kgﾎﾟﾘﾍﾟｰﾙ缶 | 缶 | 18.33333 | 341 | 0.3kg/㎡ |  | 0 | いずれか選択
| 増張り用防水材 |  | 缶 | 3.055556 |  | 0.2kg/m
| 断熱点張り用 |  | 缶 | 50 |  | 1.0kg/㎡
| 上塗り防水用 |  | 缶 | 269.5 |  | 4.2 kg/㎡
ﾅﾙﾌｧﾙﾄWP（23kg） | (荷姿23kgの場合） | 23kgﾎﾟﾘﾍﾟｰﾙ缶 | 缶 | 266.7826 | 267 |  |  | 0
不織布 105ｃｍ幅 | 補強布 | 100ｍ巻 | 巻 | 12.33591 | 13 | 1.1㎡／㎡ |  | 0
不織布 20cm幅 | 増張り用補強布 | 100ｍ巻 | 巻 | 3 | 3 | 1.1ｍ/ｍ |  | 0
ﾎﾟﾘｽﾁﾚﾝﾌｫｰﾑ B類3種 | 断熱材 | t35 910×1820 | 枚 | 543.4126 | 544 |  |  | 0
ナルファルトトップー遮熱S | 遮熱トップ 軽歩行 | 15kg石油缶 | 缶 | 73.33333 | 74 | 0.5kg/㎡
ステンレス脱気筒 | 断熱用 |  | ヶ | 取扱外 | 12
[6 empty] | 材料費合計 |  | 0
[6 empty] | 材料単価 |  | 0
積算は概算です。 施工に当たっては不足分は追加手配してください。
20cm幅の切り分けは 1m幅から２０ｃｍ幅 5列を切り分けるよう算定しています。