## 変更記録
日付 | 変更内容 | 具体内容 | 担当
2018-02-28 | 高耐久遮熱仕様 塗布量変更 | クールトップ＃３００Si 0.2kg/㎡→0.3kg/㎡に修正 | 石原
2018-02-28 | 工法記号新記号に変更 |  | 石原
2018-02-28 | NPG-S30 地下外壁シート 削除 |  | 石原
2018-02-28 | 鋼板屋根旧仕様シート2枚 削除 |  | 石原
2020-02-03 | 遮熱P 荷姿変更 |  | 石原
2020-11-02 | ｸｰﾙﾄｯﾌﾟ#300Si 商品名変更 ｸｰﾙﾄｯﾌﾟ セラSi |  | 石原
2020-11-03 | ｸｰﾙﾄｯﾌﾟ セラSi 塗布量 0.4㎏/㎡ |  | 石原
2020-11-09 | ブリッドB 1.2㎏へ変更 |  | 石原

## 使用法
| この材料計算書は、 ナルファルトWPを使用する防水工法に対応しています。 | [5 empty] | 使用方法に関しての問い合わせ先
| それぞれのシートは工法毎に作成されています。 | [5 empty] | 成瀬化学株式会社大阪営業所
06-6948-8806
| シート名称 |  |  |  |  | 工法記号 | 適用
| 保護 2kg | 保護ナルファルト塗膜シート工法 |  |  |  | NWW-Y02-PM | 屋内防水・厨房・便所・浴室 屋外保護防水 Y-2相当
| 保護 4.2kg | 保護ナルファルト塗膜シート工法 |  |  |  | NPG-Y02-PM | 屋内・屋外 Y-2工法
| 保護断熱2kg | 保護断熱ナルファルト塗膜シート工法 |  |  |  | NWW-Y02-PD | 屋根・ルーフバルコニーなどの 保護断熱防水
| 保護断熱4.2kg | 保護断熱ナルファルト塗膜シート工法 |  |  |  | NPG-Y02-PD | 屋根・ルーフバルコニーなどの 保護断熱防水
| 露出密着 2kg | 露出密着工法 塗布量2kg 非歩行･軽歩行・遮熱仕様・高耐久 |  |  |  | NWW-X02-TP,-TS,-SP,-SS,-HP,-HS,-SH | 厚み 2.4mm以上でX-2相当
| 露出密着 4kg | 露出密着工法 塗布量4kg 非歩行･軽歩行・遮熱仕様・高耐久 |  |  |  | NPG-X02-TP,-TS,-SP,-SS,-HP,-HS,-SH | 厚み 3mm以上でX-2同等
| 露出絶縁 2kg | 露出絶縁工法 塗布量2kg 非歩行･軽歩行･遮熱仕様・高耐久 |  |  |  | NWW-X01-TP,-TS,-SP,-SS,-HP,-HS,-SH | 厚み 2.4mm以上でX-１相当
| 露出絶縁 4kg | 露出絶縁工法 塗布量4kg 非歩行･軽歩行･遮熱仕様・高耐久 |  |  |  | NPG-X01-TP,-TS,-SP,-SS,-HP,-HS,-SH | 厚み 3mm以上でX-1同等
| 地下防水 2kg | 地下外壁後付工法 塗布量2kg 厚さ約 1.6mm |  |  |  | NWW-Y01-PM | 地下外壁外防水 Y-1工法相当（ 防水性能が同等 ）
| 地下防水 6.5kg | 地下外壁後付工法 塗布量6.5kg 厚さ約 4mm |  |  |  | NPG-Y01-PM | 地下外壁外防水 Y-1 同等工法
| 金属屋根(遮熱） | 折板･瓦棒屋根改修工法 露出工法（遮熱仕様） |  |  |  | NWW-M01-SP | 折板･瓦棒屋根の防水 遮熱仕様
| 金属屋根(硅砂） | 折板･瓦棒屋根改修工法 露出工法（硅砂仕様） |  |  |  | NWW-M01-TS | 折板･瓦棒屋根の防水 硅砂仕様
| 金属屋根（高耐久） | 折板･瓦棒屋根改修工法 露出工法（高耐久仕様） |  |  |  | NWW-M01-HP | 折板･瓦棒屋根の防水 高耐久仕様
| 金属屋根（高耐久遮熱） | 折板･瓦棒屋根改修工法 露出工法（高耐久遮熱仕様） |  |  |  | NWW-M01-SH | 折板･瓦棒屋根の防水 高耐久遮熱仕様
| シングル回復 | シングル葺き屋根改修露出工法（遮熱仕様・硅砂仕様） |  |  |  | NWW-K01-TP,-SP | アスファルトシングル葺き屋根の防水機能回復に
| 床版橋面(土木） | 橋面･床版防水 |  |  |  | NWW-110-99 | コンクリート・アスコンで保護される面
計算表の使用方法
| 表中 Ⅰ欄 （水色の枠欄） に 施工数量を算入してください。 |  |  |  |  | 笠木天端を施工しない場合は 0値を入れてください。
例： | （Ⅰ欄色地枠に施工数量を入力してください）
Ⅰ欄
| 床 | ① | ㎡ | 1
| 立上り | ② | ㎡ | 1
| 立上り 高さ |  | ｍ | 0.2 | ※立上り高さは ０．５ｍ以外の場合 その平均数値を入れてください。
| 立上り 長さ |  | ｍ | 5
| 総施工数量 | ①＋②+③ | ㎡ | 2
Ⅰ欄の水色枠に数値を入れると、自動計算されて 材料の必要数量（Ⅱ欄）が算出されます。
| （それぞれに枠に計算式を入れています。その結果 自動的に計算されます。） |  |  |  |  | Ⅰ欄の水色枠の数値だけ その都度 入れ替えてご使用ください。）

## 保護2kg
2021-07-10
ナルファルト防水 NWW-Y02-PM 材料数量計算書
モルタルで保護される箇所の防水に適用する(屋根・浴室･厨房・便所等）
1） | 施工数量 | （Ⅰ欄色地枠に施工数量を入力してください）
Ⅰ欄
|  | 床 | ① | ㎡ | 45.4
|  | 立上り | ② | ㎡ | 13.413
|  | 立上り 高さ |  | ｍ | 0
|  | 立上り 長さ |  | ｍ | 0
|  | 総施工数量 | ①＋②+③ | ㎡ | 58.813
2） | 材料計算 | （Ⅱ欄の材料数量を発注してください） |  |  |  | Ⅱ欄
| 分類 | 使用材料 | 荷姿 |  | 所要量 | 概算発注数量 | 使用量 | 仕切単価 | 金額 | 備考
| ﾌﾟﾗｲﾏｰ | ナルファルトプライマー | 2kg （WP同梱、無償） | 缶 | 6 | 手配無用 | 0.2kg/㎡ |  | 算入不要 | どちらか選択
|  |  | 10kg缶 (別売り） | 缶 | 2 | 2 | 0.2kg/㎡ |  | 0
| 防水材料 | ナルファルトWP | 18kgﾎﾟﾘﾍﾟｰﾙ缶 | 缶 | 6.534778 | 7 | 2 kg/㎡ |  | 0 | どちらか選択
| 増張り用防水材 |  |  | 缶 | 0 |  | 0.2kg/m
| (荷姿23kgの場合） |  | 23kgﾎﾟﾘﾍﾟｰﾙ缶 | 缶 | 5.114174 | 6 |  |  | 0
| 補強布 | 不織布 W1050 | 100ｍ巻 | 巻 | 0.646943 | 1 | 1.1㎡／㎡ |  | 0
| 増張り用補強布 | 不織布 W200 | 100ｍ巻 | 巻 | 0 | 0 | 1.1ｍ/ｍ |  | 0
| 床 絶縁シート | ﾎﾟﾘｴﾁﾚﾝﾌｨﾙﾑ t0.15 | t0.15 1.8×50m | 巻 | 0.5044444 | 1 |  |  | 0 | 別途調達可
| 立上り トンボ | トンボ |  | ケ | 160.956 | 1000 | 12ケ/㎡ |  | 0
[8 empty] | 材料費計 | 0
|  | 積算は概算です。 施工に当たっては不足分を追加手配してください。 | [5 empty] | 材料単価 | 0 | 円/㎡

## 保護4.2kg
ナルファルト防水 NPG-Y02-PM 材料数量計算書
国交省 Y-2工法 JASS 8 L-GI工法 密着工法
1） | 施工数量 | （Ⅰ欄色地枠に施工数量を入力してください）
Ⅰ欄
|  | 床 | ① | ㎡ | 880
|  | 立上り | ② | ㎡ | 200
|  | 立上り 高さ |  | ｍ | 0.5
|  | 立上り 長さ |  | ｍ | 400
|  | 総施工数量 | ①＋②+③ | ㎡ | 1080
2） | 材料計算 | （Ⅱ欄の材料数量を発注してください） |  |  |  | Ⅱ欄
| 分類 | 使用材料 | 荷姿 |  | 所要量 | 概算発注数量 | 使用量 | 仕切単価 | 金額 | 備考
| ﾌﾟﾗｲﾏｰ | ナルファルトプライマー | 2kg （WP同梱、無償） | 缶 | 108 | 手配無用 | 0.2kg/㎡ |  | 算入不要 | どちらか選択
|  |  | 10kg缶 (別売り） | 缶 | 22 | 22 | 0.2kg/㎡ |  | 0
| 防水材料 | ナルファルトWP | 18kgﾎﾟﾘﾍﾟｰﾙ缶 | 缶 | 252 | 257 | ４.2kg/㎡ |  | 0 | どちらか選択
| 増張り用防水材 |  |  | 缶 | 4.444444 |  | 0.2kg/m
| (荷姿23kgの場合） |  | 23kgﾎﾟﾘﾍﾟｰﾙ缶 | 缶 | 200.6957 | 201 |  |  | 0
| 補強布 | 不織布 W1050 | 100ｍ巻 | 巻 | 11.88 | 12 | 1.1㎡／㎡ |  | 0
| 増張り用補強布 | 不織布 W200 | 100ｍ巻 | 巻 | 4.4 | 5 | 1.1ｍ/ｍ |  | 0
| 床 絶縁シート | ﾎﾟﾘｴﾁﾚﾝﾌｨﾙﾑ t0.15 | t0.15 1.8×50m | 巻 | 9.777778 | 10 |  |  | 0 | 別途調達可
| 立上り トンボ | トンボ |  | ケ | 2400 | 3000 | 12ケ/㎡ |  | 0
[8 empty] | 材料費計 | 0
|  | 積算は概算です。 施工に当たっては不足分は追加手配してください。 | [5 empty] | 材料単価 | 0 | 円/㎡

## 保護断熱2kg
保護断熱ナルファルト塗膜シート工法 NWW-Y02-PD 材料数量計算書
モルタルで保護される箇所の防水に適用する (屋根等）
1） | 施工数量 | （Ⅰ欄色地枠に施工数量を入力してください）
Ⅰ欄
|  | 床 非断熱部 | ① | ㎡ | 0
|  | 床 断熱部 | ①’ | ㎡ | 500
|  | 立上り | ② | ㎡ | 220
|  | 立上り 高さ |  | ｍ | 0.5
|  | 立上り 長さ |  | ｍ | 440
|  | 総施工数量 | ①＋①’＋②+③ | ㎡ | 720
2） | 材料計算 | （Ⅱ欄の材料数量を発注してください） |  |  |  | Ⅱ欄
| 分類 | 使用材料 | 荷姿 |  | 個別材料数 | 概算発注数量 | 使用量 | 仕切単価 | 金額 | 備考
| ﾌﾟﾗｲﾏｰ | ナルファルトプライマー | 2kg （WP同梱、無償） | 缶 | 72 | 手配無用 | 0.2kg/㎡ |  | 算入不要 | どちらか選択
|  |  | 10kg缶 (別売り） | 缶 | 15 | 15 | 0.2kg/㎡ |  | 0
| 防水材料 | ナルファルトWP | 18kgﾎﾟﾘﾍﾟｰﾙ缶 | 缶 | 80 | 91 | 2kg/㎡ |  | 0 | どちらか選択
| 増し張り用防水材 |  |  | 缶 | 4.888889 |  | 0.2kg/m
| 断熱点張り用 |  |  | 缶 | 5.555556 |  | 0.2kg/m
| (荷姿23kgの場合） |  | 23kgﾎﾟﾘﾍﾟｰﾙ缶 | 缶 | 70.78261 | 71 |  |  | 0
| 補強布 | 不織布 W1050 | 100ｍ巻 | 巻 | 7.92 | 8 | 1.1㎡／㎡ |  | 0
| 増張り用補強布 | 不織布 W200 | 100ｍ巻 | 巻 | 4.84 | 5 | 1.1ｍ/ｍ |  | 0
| 断熱材 | ﾎﾟﾘｽﾁﾚﾝﾌｫｰﾑ | t35 910×1820 | 枚 | 301.8959 | 302 |  |  | 0 | 別途調達可
| 床 絶縁シート | ﾎﾟﾘｴﾁﾚﾝﾌｨﾙﾑ t0.15 | t0.15 1.8×50m | 巻 | 5.555556 | 6 |  |  | 0
| 立上り トンボ | トンボ |  | ケ | 2640 | 3000 | 12ケ/㎡ |  | 0
[8 empty] | 材料費計 | 0
|  | 積算は概算です。 施工に当たっては不足分は追加手配してください。 | [5 empty] | 材料単価 | 0 | 円/㎡

## 保護断熱4.2kg
保護断熱ナルファルト塗膜シート工法 NPG-Y02-PD 保護断熱 材料数量計算書
モルタル･シンダーコンクリートで保護される箇所の防水に適用する (屋根等）
1） | 施工数量 | （Ⅰ欄色地枠に施工数量を入力してください）
Ⅰ欄
|  | 床 非断熱部 | ① | ㎡ | 0
|  | 床 断熱部 | ①’ | ㎡ | 500
|  | 立上り | ② | ㎡ | 220
|  | 立上り 高さ |  | ｍ | 0.5
|  | 立上り 長さ |  | ｍ | 440
|  | 総施工数量 | ①＋①’＋②+③ | ㎡ | 720
2） | 材料計算 | （Ⅱ欄の材料数量を発注してください） |  |  |  | Ⅱ欄
| 分類 | 使用材料 | 荷姿 |  | 個別材料数 | 概算発注数量 | 使用量 | 仕切単価 | 金額 | 備考
| ﾌﾟﾗｲﾏｰ | ナルファルトプライマー | 2kg （WP同梱、無償） | 缶 | 72 | 手配無用 | 0.2kg/㎡ |  | 算入不要 | どちらか選択
|  |  | 10kg缶 (別売り） | 缶 | 15 | 15 | 0.2kg/㎡ |  | 0
| 防水材料 | ナルファルトWP | 18kgﾎﾟﾘﾍﾟｰﾙ缶 | 缶 | 168 | 179 | 4.2kg/㎡ |  | 0 | どちらか選択
| 増し張り用防水材 |  |  | 缶 | 4.888889 |  | 0.2kg/m
| 断熱点張り用 |  |  | 缶 | 5.555556 |  | 0.2kg/m
| (荷姿23kgの場合） |  | 23kgﾎﾟﾘﾍﾟｰﾙ缶 | 缶 | 139.6522 | 140 |  |  | 0
| 補強布 | 不織布 W1050 | 100ｍ巻 | 巻 | 7.92 | 8 | 1.1㎡／㎡ |  | 0
| 増張り用補強布 | 不織布 W200 | 100ｍ巻 | 巻 | 4.84 | 5 | 1.1ｍ/ｍ |  | 0
| 断熱材 | ﾎﾟﾘｽﾁﾚﾝﾌｫｰﾑ | t35 910×1820 | 枚 | 301.8959 | 302 |  |  | 0 | 別途調達可
| 床 絶縁シート | ﾎﾟﾘｴﾁﾚﾝﾌｨﾙﾑ t0.15 | t0.15 1.8×50m | 巻 | 5.555556 | 6 |  |  | 0
| 立上り トンボ | トンボ |  | ケ | 2640 | 3000 | 12ケ/㎡ |  | 0
[8 empty] | 材料費計 | 0
|  | 積算は概算です。 施工に当たっては不足分は追加手配してください。 | [5 empty] | 材料単価 | 0 | 円/㎡

## 露出密着2kg
露出ナルファルト塗膜シート防水密着工法 2kg塗布仕様 材料数量計算書
NWW-X02-TP、－TS、－SP、 -SS、ーHP、－HS、ーSH
1） | 施工数量 |  | （Ⅰ欄色地枠に施工数量を入力してください） |  |  | Ⅰ欄
|  |  | 床 | ① | ㎡ | 2535
|  |  | 立上り | ② | ㎡ | 0
|  |  | 立上り 高さ |  | ｍ | 0
|  |  | 立上り 長さ |  | ｍ | 0
|  |  | 笠木天端 | ③ | ㎡
|  |  | 総施工数量 | ①＋②+③ | ㎡ | 2535
2） | 材料計算 |  | （Ⅱ欄の材料数量を発注してください） |  |  | 軽歩行仕上げ | 非歩行仕上げ | Ⅱ欄
| 分類 |  | 使用材料 | 荷姿 |  |  |  | 概算発注数量 | 使用量 | 仕切単価 | 金額 | 備考
| ﾌﾟﾗｲﾏｰ |  | ナルファルトプライマー | 2kg （WPに同梱） | 缶 | 254 |  | 手配無用 | 0.2kg/㎡ |  | 算入不要 | どちらか選択
|  |  |  | 10kg缶 (別売り） | 缶 | 51 |  | 51 | 0.2kg/㎡ |  | 0
| 防水材料 |  | ナルファルトWP | 18kgﾎﾟﾘﾍﾟｰﾙ缶 | 缶 | 281.6667 |  | 282 | 2 kg/㎡ |  | 0 | どちらか選択
| 増張り用防水材 |  |  |  | 缶 | 0 |  |  | 0.4kg/m
| (荷姿23kgの場合） |  |  | 23kgﾎﾟﾘﾍﾟｰﾙ缶 | 缶 | 220.4348 |  | 221 |  |  | 0
| 膨れ防止材 |  | ナルブリッドB | 15kgﾎﾟﾘﾍﾟｰﾙ缶 | 缶 | 0 |  | 0 | 0.8kg/㎡ |  | 0 | ※笠木天端のみ
| 補強布 |  | 不織布 W1050 | 100ｍ巻 | 巻 | 27.885 |  | 28 | 1.1㎡／㎡ |  | 0
| 増張り用補強布 |  | 不織布 W200 | 100ｍ巻 | 巻 | 0 |  | 0 | 1.1ｍ/ｍ |  | 0
| 露出仕上げ材 | 通常 軽歩行 | ナルファルトトップS | 20kg石油缶 | 缶 | 126.75 |  | 127 | ※ 1kg/㎡ |  | 0 | いずれかを選択
|  | 通常 非歩行 | ナルファルトトップP | 15kg石油缶 | 缶 |  | 50.7 | 51 | ※0.3ｋｇ/㎡ |  | 0
|  | 高耐久Pトップ | ﾅﾙﾌｧﾙﾄﾄｯﾌﾟ_ﾊｰﾄﾞP | 20kg石油缶 | 缶 | 63.375 |  | 64 | ※0.5ｋｇ/㎡
|  | 高耐久Sトップ | ﾅﾙﾌｧﾙﾄﾄｯﾌﾟ_ﾊｰﾄﾞS | 20kg石油缶 | 缶 | 101.4 |  | 102 | ※0.8ｋｇ/㎡
|  | 遮熱トップ 軽歩行 | ナルファルトトップー遮熱S | 20kg石油缶 | 缶 | 126.75 |  | 127 | ※ 1kg/㎡ |  | 0
|  | 遮熱トップ 非歩行 | ナルファルトトップー遮熱P | 15kg石油缶 | 缶 |  | 84.5 | 85 | ※0.5ｋｇ/㎡ |  | 0
| ※露出仕上げ材は、通常か遮熱か、軽歩行か非歩行か どちらか一つを選択してください。 | [8 empty] | 材料費計 | 0
|  | 積算は概算です。 施工に当たっては不足分は追加手配してください。 | [7 empty] | 材料単価 | 0 | 円/㎡

## 露出密着 4kg
露出ナルファルト塗膜シート防水 密着工法 材料数量計算書
NPG-X02-TP, -TS,-SP,-SS,-HP,-HS,-SH (非歩行･軽歩行・遮熱非歩行･遮熱軽歩行・高耐久）
1） | 施工数量 |  | （Ⅰ欄色地枠に施工数量を入力してください） |  |  | Ⅰ欄
|  |  | 床 | ① | ㎡ | 2000
|  |  | 立上り | ② | ㎡ | 200
|  |  | 立上り 高さ |  | ｍ | 0.5
|  |  | 立上り 長さ |  | ｍ | 400
|  |  | 笠木天端 | ③ | ㎡
|  |  | 総施工数量 | ①＋②+③ | ㎡ | 2200
2） | 材料計算 |  | （Ⅱ欄の材料数量を発注してください） |  |  | 軽歩行 | 非歩行 | Ⅱ欄
| 分類 |  | 使用材料 | 荷姿 |  |  |  | 概算発注数量 | 使用量 | 仕切単価 | 金額 | 備考
| ﾌﾟﾗｲﾏｰ |  | ナルファルトプライマー | 2kg （WPに同梱） | 缶 | 220 |  | 手配無用 | 0.2kg/㎡ |  | 算入不要 | どちらか選択
|  |  |  | 10kg缶 (別売り） | 缶 | 44 |  | 44 | 0.2kg/㎡ |  | 0
| 防水材料 |  | ナルファルトWP | 18kgﾎﾟﾘﾍﾟｰﾙ缶 | 缶 | 488.8889 |  | 498 | 4 kg/㎡ |  | 0 | どちらか選択
| 増張り用防水材 |  |  |  | 缶 | 8.888889 |  |  | 0.4kg/m
| (荷姿23kgの場合） |  |  | 23kgﾎﾟﾘﾍﾟｰﾙ缶 | 缶 | 389.5652 |  | 390 |  |  | 0
| 膨れ防止材 |  | ナルブリッドB | 15kgﾎﾟﾘﾍﾟｰﾙ缶 | 缶 | 0 |  | 0 | 0.8kg/㎡ |  | 0 | ※笠木天端のみ
| 補強布 |  | 不織布 W1050 | 100ｍ巻 | 巻 | 24.2 |  | 25 | 1.1㎡／㎡ |  | 0
| 増張り用補強布 |  | 不織布 W200 | 100ｍ巻 | 巻 | 4.4 |  | 5 | 1.1ｍ/ｍ |  | 0
| 露出仕上げ材 | 通常 軽歩行 | ナルファルトトップS | 20kg石油缶 | 缶 | 110 |  | 110 | ※ 1kg/㎡ |  | 0 | いずれかを選択
|  | 通常 非歩行 | ナルファルトトップP | 15kg石油缶 | 缶 |  | 44 | 44 | ※0.3ｋｇ/㎡ |  | 0
|  | 高耐久Pトップ | ﾅﾙﾌｧﾙﾄﾄｯﾌﾟ_ﾊｰﾄﾞP | 20kg石油缶 | 缶 | 55 |  | 55 | ※0.5ｋｇ/㎡
|  | 高耐久Sトップ | ﾅﾙﾌｧﾙﾄﾄｯﾌﾟ_ﾊｰﾄﾞS | 20kg石油缶 | 缶 | 88 |  | 88 | ※0.8ｋｇ/㎡
|  | 遮熱トップ 軽歩行 | ナルファルトトップー遮熱S | 20kg石油缶 | 缶 | 110 |  | 110 | ※ 1kg/㎡ |  | 0
|  | 遮熱トップ 非歩行 | ナルファルトトップー遮熱P | 15kg石油缶 | 缶 |  | 73.33333 | 74 | ※0.5ｋｇ/㎡ |  | 0
| ※露出仕上げ材は、通常か遮熱か、軽歩行か非歩行か どちらか一つを選択してください。 | [8 empty] | 材料費計 | 0
|  | 積算は概算です。 施工に当たっては不足分は追加手配してください。 | [7 empty] | 材料単価 | 0 | 円/㎡

## 露出絶縁2kg
露出ナルファルト塗膜シート防水絶縁工法 2kg塗布仕様 材料数量計算書
NWW-X01-TP, -TS,-SP,-SS,-HP,-HS,-SH
1） | 施工数量 | （Ⅰ欄色地枠に施工数量を入力してください） |  |  | Ⅰ欄
|  |  | 床 | ① | ㎡ | 1000
|  |  | 立上り | ② | ㎡ | 200
|  |  | 立上り 高さ |  | ｍ | 0.4
|  |  | 立上り 長さ |  | ｍ | 500
|  |  | 笠木天端 | ③ | ㎡
|  |  | 総施工数量 | ①＋②+③ | ㎡ | 1200
2） | 材料計算 | （Ⅱ欄の材料数量を発注してください） |  |  |  | 軽歩行仕上げ | 非歩行仕上げ | Ⅱ欄
| 分類 | 種類 | 使用材料 | 荷姿 |  |  |  | 概算発注数量 | 使用量 | 仕切単価 | 金額 | 備考
| ﾌﾟﾗｲﾏｰ |  | ナルファルトプライマー | 2kg （WPに同梱） | 缶 | 120 |  | 手配無用 | 0.2kg/㎡ |  | 算入不要 | どちらか選択
|  |  |  | 10kg缶 (別売り） | 缶 | 24 |  | 24 | 0.2kg/㎡ |  | 0
| 防水材料 |  | ナルファルトWP | 18kgﾎﾟﾘﾍﾟｰﾙ缶 | 缶 | 133.3333 |  | 145 | 2 kg/㎡ |  | 0 | どちらか選択
| 増張り用防水材 |  |  |  | 缶 | 11.11111 |  |  | 0.4kg/m
| (荷姿23kgの場合） |  |  | 23kgﾎﾟﾘﾍﾟｰﾙ缶 | 缶 | 113.0435 |  | 114 |  |  | 0
| 膨れ防止材 |  | ナルブリッドB | 15kgﾎﾟﾘﾍﾟｰﾙ缶 | 缶 | 80 |  | 80 | 1.2kg/㎡ |  | 0 | 笠木天端･床
| 補強布 |  | 不織布 W1050 | 100ｍ巻 | 巻 | 13.2 |  | 14 | 1.1㎡／㎡ |  | 0
| 増張り用補強布 |  | 不織布 W200 | 100ｍ巻 | 巻 | 5.5 |  | 6 | 1.1ｍ/ｍ |  | 0
| 露出仕上げ材 | 通常 軽歩行 | ナルファルトトップS | 20kg石油缶 | 缶 | 60 |  | 60 | ※ 1kg/㎡ |  | 0 | いずれかを選択
|  | 通常 非歩行 | ナルファルトトップP | 15kg石油缶 | 缶 |  | 24 | 24 | ※0.3ｋｇ/㎡ |  | 0
|  | 高耐久Pトップ | ﾅﾙﾌｧﾙﾄﾄｯﾌﾟ_ﾊｰﾄﾞP | 20kg石油缶 | 缶 | 30 |  | 30 | ※0.5ｋｇ/㎡
|  | 高耐久Sトップ | ﾅﾙﾌｧﾙﾄﾄｯﾌﾟ_ﾊｰﾄﾞS | 20kg石油缶 | 缶 | 48 |  | 48 | ※0.8ｋｇ/㎡
|  | 遮熱トップ 軽歩行 | ナルファルトトップー遮熱S | 20kg石油缶 | 缶 | 60 |  | 60 | ※ 1kg/㎡ |  | 0
|  | 遮熱トップ 非歩行 | ナルファルトトップー遮熱P | 15kg石油缶 | 缶 |  | 40 | 40 | ※0.5ｋｇ/㎡ |  | 0
| ※露出仕上げ材は、通常か遮熱か、軽歩行か非歩行か どちらか一つを選択してください。 | [8 empty] | 材料費計 | 0
|  | 積算は概算です。 施工に当たっては不足分は追加手配してください。 | [7 empty] | 材料単価 | 0 | 円/㎡

## 露出絶縁4kg
露出ナルファルト塗膜シート防水絶縁工法 4kg塗布仕様 材料数量計算書
NPG-X01-TP,-TS,-SP,--SS,-HP,-HS,-SH
1） | 施工数量 | （Ⅰ欄色地枠に施工数量を入力してください） |  |  | Ⅰ欄
|  |  | 床 | ① | ㎡ | 1000
|  |  | 立上り | ② | ㎡ | 200
|  |  | 立上り 高さ |  | ｍ | 0.4
|  |  | 立上り 長さ |  | ｍ | 500
|  |  | 笠木天端 | ③ | ㎡
|  |  | 総施工数量 | ①＋②+③ | ㎡ | 1200
2） | 材料計算 | （Ⅱ欄の材料数量を発注してください） |  |  |  | 軽歩行 | 非歩行 | Ⅱ欄
| 分類 | 種類 | 使用材料 | 荷姿 |  |  |  | 概算発注数量 | 使用量 | 仕切単価 | 金額 | 備考
| ﾌﾟﾗｲﾏｰ |  | ナルファルトプライマー | 2kg （WPに同梱） | 缶 | 120 |  | 手配無用 | 0.2kg/㎡ |  | 算入不要 | どちらか選択
|  |  |  | 10kg缶 (別売り） | 缶 | 24 |  | 24 | 0.2kg/㎡ |  | 0
| 防水材料 |  | ナルファルトWP | 18kgﾎﾟﾘﾍﾟｰﾙ缶 | 缶 | 266.6667 |  | 278 | 4 kg/㎡ |  | 0 | どちらか選択
| 増張り用防水材 |  |  |  | 缶 | 11.11111 |  |  | 0.4kg/m
| (荷姿23kgの場合） |  |  | 23kgﾎﾟﾘﾍﾟｰﾙ缶 | 缶 | 217.3913 |  | 218 |  |  | 0
| 膨れ防止材 |  | ナルブリッドB | 15kgﾎﾟﾘﾍﾟｰﾙ缶 | 缶 | 80 |  | 80 | 1.2kg/㎡ |  | 0 | 笠木天端･床
| 補強布 |  | 不織布 W1050 | 100ｍ巻 | 巻 | 13.2 |  | 14 | 1.1㎡／㎡ |  | 0
| 増張り用補強布 |  | 不織布 W200 | 100ｍ巻 | 巻 | 5.5 |  | 6 | 1.1ｍ/ｍ |  | 0
| 露出仕上げ材 | 通常 軽歩行 | ナルファルトトップS | 20kg石油缶 | 缶 | 60 |  | 60 | ※ 1kg/㎡ |  | 0 | いずれかを選択
|  | 通常 非歩行 | ナルファルトトップP | 15kg石油缶 | 缶 |  | 24 | 24 | ※0.3ｋｇ/㎡ |  | 0
|  | 高耐久Pトップ | ﾅﾙﾌｧﾙﾄﾄｯﾌﾟ_ﾊｰﾄﾞP | 20kg石油缶 | 缶 | 30 |  | 30 | ※0.5ｋｇ/㎡
|  | 高耐久Sトップ | ﾅﾙﾌｧﾙﾄﾄｯﾌﾟ_ﾊｰﾄﾞS | 20kg石油缶 | 缶 | 48 |  | 48 | ※0.8ｋｇ/㎡
|  | 遮熱トップ 軽歩行 | ナルファルトトップー遮熱S | 20kg石油缶 | 缶 | 60 |  | 60 | ※ 1kg/㎡ |  | 0
|  | 遮熱トップ 非歩行 | ナルファルトトップー遮熱P | 15kg石油缶 | 缶 |  | 40 | 40 | ※0.5ｋｇ/㎡ |  | 0
| ※露出仕上げ材は、通常か遮熱か、軽歩行か非歩行か どちらか一つを選択してください。 | [8 empty] | 材料費計 | 0
|  | 積算は概算です。 施工に当たっては不足分は追加手配してください。 | [7 empty] | 材料単価 | 0 | 円/㎡

## 砂付きｱｽﾌｧﾙﾄ改修
砂付きアスファルト防水層 非撤去 防水改修工法
露出ナルファルト塗膜シート防水 密着工法 材料数量計算書
NPG-X02-SS他
1） | 施工数量 |  | （Ⅰ欄色地枠に施工数量を入力してください） |  |  | Ⅰ欄
|  |  | 床 | ① | ㎡ | 800
|  |  | 立上り | ② | ㎡ | 0
|  |  | 立上り 高さ |  | ｍ | 0
|  |  | 立上り 長さ |  | ｍ | 0
|  |  | 笠木天端 | ③ | ㎡ | 0
|  |  | 総施工数量 | ①＋②+③ | ㎡ | 800
2） | 材料計算 |  | （Ⅱ欄の材料数量を発注してください） |  |  | 軽歩行 | 非歩行 | Ⅱ欄
| 分類 |  | 使用材料 | 荷姿 |  |  |  | 概算発注数量 | 使用量 | 仕切単価 | 金額 | 備考
| ﾌﾟﾗｲﾏｰ |  | ナルファルトプライマー | 2kg （WPに同梱） | 缶 | 80 |  | 手配無用 | 0.2kg/㎡ |  | 算入不要 | どちらか選択
|  |  |  | 10kg缶 (別売り） | 缶 | 16 |  | 16 | 0.2kg/㎡ |  | 0
| 防水材料 |  | ナルファルトWP | 18kgﾎﾟﾘﾍﾟｰﾙ缶 | 缶 | 177.7778 |  | 178 | 4 kg/㎡ |  | 0 | どちらか選択
| 増張り用防水材 |  |  |  | 缶 | 0 |  |  | 0.4kg/m
| (荷姿23kgの場合） |  |  | 23kgﾎﾟﾘﾍﾟｰﾙ缶 | 缶 | 139.1304 |  | 140 |  |  | 0
| 素地調整剤 |  | ナルジャスト-P | 16kgﾎﾟﾘﾍﾟｰﾙ缶 | 缶 | 50 |  | 50 | 1.0kg/㎡ |  | 0
| 補強布 |  | 不織布 W1050 | 100ｍ巻 | 巻 | 8.8 |  | 9 | 1.1㎡／㎡ |  | 0
| 増張り用補強布 |  | 不織布 W200 | 100ｍ巻 | 巻 | 0 |  | 0 | 1.1ｍ/ｍ |  | 0
| 露出仕上げ材 | 通常 軽歩行 | ナルファルトトップS | 20kg石油缶 | 缶 | 40 |  | 40 | ※ 1kg/㎡ |  | 0 | いずれかを選択
|  | 通常 非歩行 | ナルファルトトップP | 15kg石油缶 | 缶 |  | 16 | 16 | ※0.3ｋｇ/㎡ |  | 0
|  | 高耐久Pトップ | ﾅﾙﾌｧﾙﾄﾄｯﾌﾟ_ﾊｰﾄﾞP | 20kg石油缶 | 缶 | 20 |  | 20 | ※0.5ｋｇ/㎡ |  | 0
|  | 高耐久Sトップ | ﾅﾙﾌｧﾙﾄﾄｯﾌﾟ_ﾊｰﾄﾞS | 20kg石油缶 | 缶 | 32 |  | 32 | ※0.8ｋｇ/㎡
|  | 遮熱トップ 軽歩行 | ナルファルトトップー遮熱S | 20kg石油缶 | 缶 | 40 |  | 40 | ※ 1kg/㎡ |  | 0
|  | 遮熱トップ 非歩行 | ナルファルトトップー遮熱P | 15kg石油缶 | 缶 |  | 26.66667 | 27 | ※0.5ｋｇ/㎡ |  | 0
| ※露出仕上げ材は、通常か遮熱か、軽歩行か非歩行か どちらか一つを選択してください。 | [8 empty] | 材料費計 | 0
|  | 積算は概算です。 施工に当たっては不足分は追加手配してください。 | [7 empty] | 材料単価 | 0 | 円/㎡

## 地下防水2kg
| ナルファルト防水 NWW-Y01-PM 材料数量計算書 | [5 empty] | 2022-03-07 09:15
地下外壁後付け工法 (国交省 Y-1相当工法）
1） | 施工数量 | （Ⅰ欄色地枠に施工数量を入力してください） |  |  | Ⅰ欄
|  | 地下壁 | ① | ㎡ | 680
|  | その他 | ② | ㎡
|  | 打継長さ |  | ｍ | 227
ｍ
|  | 総施工数量 | ①＋②+③ | ㎡ | 680
2） | 材料計算 | （Ⅱ欄の材料数量を発注してください） |  |  |  | Ⅱ欄
| 分類 | 使用材料 | 荷姿 |  |  | 概算発注数量 | 使用量 | 仕切単価 | 金額 | 備考
| ﾌﾟﾗｲﾏｰ | ナルファルトプライマー | 2kg （WP同梱、無償） | 缶 | 68 | 手配無用 | 0.2kg/㎡ |  | 算入不要 | どちらか選択
|  |  | 10kg缶 (別売り） | 缶 | 14 | 14 | 0.2kg/㎡ |  | 0
| 防水材料 | ナルファルトWP | 18kgﾎﾟﾘﾍﾟｰﾙ缶 | 缶 | 75.55556 | 86 | 2kg/㎡ |  | 0 | どちらか選択
| 増し張り用防水材 |  |  | 缶 | 2.522222 |  | 0.2kg/m
| 断熱点張り用 |  |  | 缶 | 7.555556 |  | 0.2kg/m
| (荷姿23kgの場合） |  | 23kgﾎﾟﾘﾍﾟｰﾙ缶 | 缶 | 67.01739 | 68 |  |  | 0
| 補強布 | 不織布 W1050 | 100ｍ巻 | 巻 | 7.48 | 8 | 1.1㎡／㎡ |  | 0
| 増張り用補強布 | 不織布 W200 | 100ｍ巻 | 巻 | 3.449 | 4 | 1.1ｍ/ｍ |  | 0
| 保護緩衝材 | ｽﾁﾚﾝﾌｫｰﾑ t20 | 3×６版 | 枚 | 410.5784 | 411 |  |  | 0
[8 empty] | 材料費計 | 0
|  | 積算は概算です。 施工に当たっては不足分は追加手配してください。 | [5 empty] | 材料単価 | 0 | 円/㎡
保護緩衝材は、厚み５ｍｍ以上のペフでも可能です。

## 地下防水6.5kg
| ナルファルト防水 NPG-Y01-PM 材料数量計算書 | [5 empty] | 2022-03-07 09:15
地下外壁後付け工法 (国交省 Y-1工法 JASS 8 L-GU工法）
1） | 施工数量 | （Ⅰ欄色地枠に施工数量を入力してください） |  |  | Ⅰ欄
|  | 地下壁 | ① | ㎡ | 1000
|  | その他 | ② | ㎡
|  | 打継長さ |  | ｍ | 400
|  | 総施工数量 | ①＋②+③ | ㎡ | 1000
2） | 材料計算 | （Ⅱ欄の材料数量を発注してください） |  |  |  | Ⅱ欄
| 分類 | 使用材料 | 荷姿 |  |  | 概算発注数量 | 使用量 | 仕切単価 | 金額 | 備考
| ﾌﾟﾗｲﾏｰ | ナルファルトプライマー | 2kg （WP同梱、無償） | 缶 | 100 | 手配無用 | 0.2kg/㎡ |  | 算入不要 | どちらか選択
|  |  | 10kg缶 (別売り） | 缶 | 20 | 20 | 0.2kg/㎡ |  | 0
| 防水材料 | ナルファルトWP | 18kgﾎﾟﾘﾍﾟｰﾙ缶 | 缶 | 361.1111 | 377 | 6.5kg/㎡ |  | 0 | どちらか選択
| 増し張り用防水材 |  |  | 缶 | 4.444444 |  | 0.2kg/m
| 断熱点張り用 |  |  | 缶 | 11.11111 |  | 0.2kg/m
| (荷姿23kgの場合） |  | 23kgﾎﾟﾘﾍﾟｰﾙ缶 | 缶 | 294.7826 | 295 |  |  | 0
| 補強布 | 不織布 W1050 | 100ｍ巻 | 巻 | 11 | 11 | 1.1㎡／㎡ |  | 0
| 増張り用補強布 | 不織布 W200 | 100ｍ巻 | 巻 | 5.8 | 6 | 1.1ｍ/ｍ |  | 0
| 保護緩衝材 | ｽﾁﾚﾝﾌｫｰﾑ t20 | 3×６版 | 枚 | 603.7918 | 604 |  |  | 0
|  | 数量計算には 5～10％のロスを見ております。 | [5 empty] | 材料費計 | 0
|  | 積算は概算です。 施工に当たっては不足分は追加手配してください。 | [5 empty] | 材料単価 | 0 | 円/㎡
保護緩衝材は、厚み５ｍｍ以上のペフでも可能です。

## 金属屋根 (遮熱)
2022-03-07 09:15
材料数量計算書
| 適用工法 | 金属屋根（瓦棒･折板）防水改修工事 (遮熱トップ） NWW-M01-SP
1） | 施工数量 | 実塗布面積 |  | ㎡ | 1800 |  | 実塗布面積とは 屋根面積に瓦棒・折板の形状による係数倍した数値です。
2） | 材料計算
| 分類 | 使用材料 | 荷姿 |  | 概算発注数量 | 使用量 | 仕切単価 | 金額
| 防水材料 | ナルファルトＷＰ-S | 18kgﾎﾟﾘﾍﾟｰﾙ缶 | 缶 | 120 | 1.2kg/㎡ |  | 0
| 保護塗布（遮熱トップ） | ナルファルトトップー遮熱P | 15kg石油缶 | 缶 | 60 | 0.5kg/㎡ |  | 0
[7 empty] | 材料費計 | 0
| ※１。アルミ下地を除いて、プライマーは不要です。 | [5 empty] | 材料単価 | 0 | 円/㎡
アルミ地の場合は、ナルファルトプライマーＡＬを 使用します。別途お問合わせください。
※２．フックボルトキャップは別途積算してください。
※３．シールを打ちかえる場合は、別途積算に願います。
※４．接合部補強は、漏水している場所を除き 原則行いません。
※５．施工に当たっては、標準施工要領に準拠してください。

## 金属屋根(硅砂）
2022-03-07 09:15
材料数量計算書
| 適用工法 | 金属屋根（瓦棒･折板）防水改修工事 (珪砂トップ） NWW-M01-TS
1） | 施工数量 | 実塗布面積 |  | ㎡ | 1800 |  | 実塗布面積とは 屋根面積に瓦棒・折板の形状による係数倍した数値です。
2） | 材料計算
| 分類 | 使用材料 | 荷姿 |  | 概算発注数量 | 使用量 | 仕切単価 | 金額
| 防水材料 | ナルファルトＷＰ-S | 18kgﾎﾟﾘﾍﾟｰﾙ缶 | 缶 | 120 | 1.2kg/㎡ |  | 0
| 硅砂トップ | ナルファルトトップＳ | 20kg石油缶 | 缶 | 90 | 1kg/㎡ |  | 0
[7 empty] | 材料費計 | 0
| ※１。アルミ下地を除いて、プライマーは不要です。 | [5 empty] | 材料単価 | 0 | 円/㎡
アルミ地の場合は、ナルファルトプライマーＡＬを 使用します。別途お問合わせください。
※２．フックボルトキャップは別途積算してください。
※３．シールを打ちかえる場合は、別途積算に願います。
※４．接合部補強は、漏水している場所を除き 原則行いません。
※５．施工に当たっては、標準施工要領に準拠してください。

## 金属屋根(高耐久）
2022-03-07 09:15
材料数量計算書
| 適用工法 | 金属屋根（瓦棒･折板）防水改修工事 (高耐久トップ） NWW-M01-HP,HS
1） | 施工数量 | 実塗布面積 |  | ㎡ | 1800 |  | 実塗布面積とは 屋根面積に瓦棒・折板の形状による係数倍した数値です。
2） | 材料計算
| 分類 | 使用材料 | 荷姿 |  | 概算発注数量 | 使用量 | 仕切単価 | 金額 | 備考
| 防水材料 | ナルファルトＷＰ-S | 18kgﾎﾟﾘﾍﾟｰﾙ缶 | 缶 | 120 | 1.2kg/㎡ |  | 0
| 高耐久Pトップ | ナルファルトトップ＿ハードP | 20kgペール缶 | 缶 | 45 | 0.5kg/㎡ |  | 0 | いずれかを選択
| 高耐久Sトップ | ナルファルトトップ＿ハードS | 20kgペール缶 | 缶 | 72 | 0.8kg/㎡ |  | 0
[7 empty] | 材料費計 | 0
| ※１。アルミ下地を除いて、プライマーは不要です。 | [5 empty] | 材料単価 | 0 | 円/㎡
アルミ地の場合は、ナルファルトプライマーＡＬを 使用します。別途お問合わせください。
※２．フックボルトキャップは別途積算してください。
※３．シールを打ちかえる場合は、別途積算に願います。
※４．接合部補強は、漏水している場所を除き 原則行いません。
※５．施工に当たっては、標準施工要領に準拠してください。

## 金属屋根(高耐久遮熱）
2022-03-07 09:15
材料数量計算書
| 適用工法 | 金属屋根（瓦棒･折板）防水改修工事 (高耐久遮熱仕様） NWW-M01-SH
1） | 施工数量 | 実塗布面積 |  | ㎡ | 1800 |  | 実塗布面積とは 屋根面積に瓦棒・折板の形状による係数倍した数値です。
2） | 材料計算
| 分類 | 使用材料 | 荷姿 |  | 概算発注数量 | 使用量 | 仕切単価 | 金額
| 防水材料 | ナルファルトＷＰ-S | 18kgﾎﾟﾘﾍﾟｰﾙ缶 | 缶 | 120 | 1.2kg/㎡ |  | 0
| 高耐久トップ | ナルファルト トップハードP | 20kgペール缶 | 缶 | 45 | 0.5kg/㎡ |  | 0
| 高耐久遮熱ﾄｯﾌﾟ | クールトップ セラSi | 16kg缶 | 缶 | 45 | 0.4kg/㎡ |  | 0
[7 empty] | 材料費計 | 0
| ※１。アルミ下地を除いて、プライマーは不要です。 | [5 empty] | 材料単価 | 0 | 円/㎡
アルミ地の場合は、ナルファルトプライマーＡＬを 使用します。別途お問合わせください。
※２．フックボルトキャップは別途積算してください。
※３．シールを打ちかえる場合は、別途積算に願います。
※４．接合部補強は、漏水している場所を除き 原則行いません。
※５．施工に当たっては、標準施工要領に準拠してください。

## シングル回復
2022-03-07 09:15
材料数量計算書
| 適用工法 | シングル葺き屋根 防水機能回復 |  |  | NWW-K01-TS,-HP,-SP
1） | 施工数量 | 施工面積 |  | ㎡ | 1000
2） | 材料計算
| 分類 | 使用材料 | 荷姿 |  | 概算発注数量 | 使用量 | 仕切単価 | 金額 | 備考
| 防水材料 | ナルファルトＷＰ | 18kgﾎﾟﾘﾍﾟｰﾙ缶 | 缶 | 112 | 2kg/㎡ |  | 0 | どちらか選択
| (荷姿23kgの場合） |  | 23kgﾎﾟﾘﾍﾟｰﾙ缶 | 缶 | 87 |  |  | 0
| 硅砂トップ | ナルファルトトップＳ | 20kg石油缶 | 缶 | 50 | 1kg/㎡ |  | 0 | どちらかを選択
| 高耐久トップ | ナルファルトﾄｯﾌﾟ_ﾊｰﾄﾞ | 20ｋｇ石油缶 | 缶 | 25 | 0.5kg/㎡ |  | 0
| 遮熱トップ | ナルファルトトップ-遮熱P | 15kg石油缶 | 缶 | 34 | 0.5kg/㎡ |  | 0
[7 empty] | 材料費計 | 0
[7 empty] | 材料単価 | 0 | 円/㎡
※1．シールを打ちかえる場合は、別途積算に願います。
※2．施工に当たっては、標準施工要領に準拠してください。

## 床版橋面(土木）
| 床版橋面防水 | ナルファルト防水工法
ナルファルト防水 NWW-110-99 材料数量計算書
道路床版橋面の防水でアスファルトコンクリートまたはコンクリート･モルタルで保護される部分
1） | 施工数量 | （Ⅰ欄色地枠に施工数量を入力してください）
Ⅰ欄
|  | 床 | ① | ㎡ | 1200
|  | 立上り | ② | ㎡
|  | 立上り 高さ |  | ｍ | 0.1
|  | 立上り 長さ |  | ｍ | 0
|  | 総施工数量 | ①＋②+③ | ㎡ | 1200
2） | 材料計算 | （Ⅱ欄の材料数量を発注してください） |  |  |  | Ⅱ欄
| 分類 | 使用材料 | 荷姿 |  | 所要量 | 概算発注数量 | 使用量 | 仕切単価 | 金額 | 備考
| ﾌﾟﾗｲﾏｰ | ナルファルトプライマー | 2kg （WP同梱、無償） | 缶 | 120 | 手配無用 | 0.2kg/㎡ |  | 算入不要 | どちらか選択
|  |  | 10kg缶 (別売り） | 缶 | 24 | 24 | 0.2kg/㎡ |  | 0
| 防水材料 | ナルファルトWP | 18kgﾎﾟﾘﾍﾟｰﾙ缶 | 缶 | 133.3333 | 134 | 2kg/㎡ |  | 0 | どちらか選択
| 増張り用防水材 |  |  | 缶 | 0 |  | 0.2kg/m
| (荷姿23kgの場合） |  | 23kgﾎﾟﾘﾍﾟｰﾙ缶 | 缶 | 104.3478 | 105 |  |  | 0
| 立上り入り隅 補強布 | 不織布 W200 | 100ｍ巻 | 巻 | 0 | 0 | 1.1ｍ/ｍ |  | 0
|  | 数量計算には 5～10％のロスを見ております。 | [5 empty] | 材料費計 | 0
|  | 積算は概算です。 施工に当たっては不足分は追加手配してください。 | [5 empty] | 材料単価 | 0 | 円/㎡