## 変更記録
日付 | 変更内容 | 具体内容 | 担当
2018-02-28 | 高耐久遮熱仕様 塗布量変更 | クールトップ＃３００Si 0.2kg/㎡→0.3kg/㎡に修正 | 石原
2018-02-28 | 工法記号新記号に変更 |  | 石原
2018-02-28 | NPG-S30 地下外壁シート 削除 |  | 石原
2018-02-28 | 鋼板屋根旧仕様シート2枚 削除 |  | 石原
2020-02-03 | 遮熱P 荷姿変更 |  | 石原
202412/23 | 増張り用防水材 | 露出仕様0.4kg/ｍ→0.2kg/ｍに修正（保護はそのまま0.2kg） | 大川

## 使用法
| この材料計算書は、 ナルファルトWPを使用する防水工法に対応しています。 | [5 empty] | 使用方法に関しての問い合わせ先
| それぞれのシートは工法毎に作成されています。 | [5 empty] | 成瀬化学株式会社大阪営業所
０７２－８５８－５９０２ 石原まで
| シート名称 |  |  |  |  | 工法記号 | 適用
| 保護 2kg | 保護ナルファルト塗膜シート工法 |  |  |  | NWW-Y02-PM | 屋内防水・厨房・便所・浴室 屋外保護防水 Y-2相当
| 保護 4.2kg | 保護ナルファルト塗膜シート工法 |  |  |  | NPG-Y02-PM | 屋内・屋外 Y-2工法
| 保護断熱2kg | 保護断熱ナルファルト塗膜シート工法 |  |  |  | NWW-Y02-PD | 屋根・ルーフバルコニーなどの 保護断熱防水
| 保護断熱4.2kg | 保護断熱ナルファルト塗膜シート工法 |  |  |  | NPG-Y02-PD | 屋根・ルーフバルコニーなどの 保護断熱防水
| 露出密着 2kg | 露出密着工法 塗布量2kg 非歩行･軽歩行・遮熱仕様・高耐久 |  |  |  | NWW-X02-TP,-TS,-SP,-SS,-HP,-HS,-SH | 厚み 2.4mm以上でX-2相当
| 露出密着 4kg | 露出密着工法 塗布量4kg 非歩行･軽歩行・遮熱仕様・高耐久 |  |  |  | NPG-X02-TP,-TS,-SP,-SS,-HP,-HS,-SH | 厚み 3mm以上でX-2同等
| 露出絶縁 2kg | 露出絶縁工法 塗布量2kg 非歩行･軽歩行･遮熱仕様・高耐久 |  |  |  | NWW-X01-TP,-TS,-SP,-SS,-HP,-HS,-SH | 厚み 2.4mm以上でX-１相当
| 露出絶縁 4kg | 露出絶縁工法 塗布量4kg 非歩行･軽歩行･遮熱仕様・高耐久 |  |  |  | NPG-X01-TP,-TS,-SP,-SS,-HP,-HS,-SH | 厚み 3mm以上でX-1同等
| 地下防水 2kg | 地下外壁後付工法 塗布量2kg 厚さ約 1.6mm |  |  |  | NWW-Y01-PM | 地下外壁外防水 Y-1工法相当（ 防水性能が同等 ）
| 地下防水 6.5kg | 地下外壁後付工法 塗布量6.5kg 厚さ約 4mm |  |  |  | NPG-Y01-PM | 地下外壁外防水 Y-1 同等工法
| 金属屋根(遮熱） | 折板･瓦棒屋根改修工法 露出工法（遮熱仕様） |  |  |  | NWW-M01-SP | 折板･瓦棒屋根の防水 遮熱仕様
| 金属屋根(硅砂） | 折板･瓦棒屋根改修工法 露出工法（硅砂仕様） |  |  |  | NWW-M01-TS | 折板･瓦棒屋根の防水 硅砂仕様
| 金属屋根（高耐久） | 折板･瓦棒屋根改修工法 露出工法（高耐久仕様） |  |  |  | NWW-M01-HP | 折板･瓦棒屋根の防水 高耐久仕様
| 金属屋根（高耐久遮熱） | 折板･瓦棒屋根改修工法 露出工法（高耐久遮熱仕様） |  |  |  | NWW-M01-SH | 折板･瓦棒屋根の防水 高耐久遮熱仕様
| シングル回復 | シングル葺き屋根改修露出工法（遮熱仕様・硅砂仕様） |  |  |  | NWW-K01-TP,-SP | アスファルトシングル葺き屋根の防水機能回復に
| 床版橋面(土木） | 橋面･床版防水 |  |  |  | NWW-110-99 | コンクリート・アスコンで保護される面
計算表の使用方法
| 表中 Ⅰ欄 （水色の枠欄） に 施工数量を算入してください。 |  |  |  |  | 笠木天端を施工しない場合は 0値を入れてください。
例： | （Ⅰ欄色地枠に施工数量を入力してください）
Ⅰ欄
| 床 | ① | ㎡ | 1
| 立上り | ② | ㎡ | 1
| 立上り 高さ |  | ｍ | 0.2 | ※立上り高さは ０．５ｍ以外の場合 その平均数値を入れてください。
| 立上り 長さ |  | ｍ | 5
| 総施工数量 | ①＋②+③ | ㎡ | 2
Ⅰ欄の水色枠に数値を入れると、自動計算されて 材料の必要数量（Ⅱ欄）が算出されます。
| （それぞれに枠に計算式を入れています。その結果 自動的に計算されます。） |  |  |  |  | Ⅰ欄の水色枠の数値だけ その都度 入れ替えてご使用ください。）

## 保護2kg
ナルファルト防水 NWW-Y02-PM 材料数量計算書
モルタルで保護される箇所の防水に適用する(屋根・浴室･厨房・便所等）
1） | 施工数量 | （Ⅰ欄色地枠に施工数量を入力してください）
Ⅰ欄
|  | 床 | ① | ㎡ | 300
|  | 立上り | ② | ㎡ | 100
|  | 立上り 高さ |  | ｍ | 0.5
|  | 立上り 長さ |  | ｍ | 200
|  | 総施工数量 | ①＋② | ㎡ | 400
2） | 材料計算 | （Ⅱ欄の材料数量を発注してください） |  |  |  | Ⅱ欄
| 分類 | 使用材料 | 荷姿 |  | 所要量 | 概算発注数量 | 使用量 | 仕切単価 | 金額 | 備考
| ﾌﾟﾗｲﾏｰ | ナルファルトプライマー | 2kg （WP同梱、無償） | 缶 | 40 | 手配無用 | 0.2kg/㎡ |  | 算入不要 | どちらか選択
|  |  | 10kg缶 (別売り） | 缶 | 8 | 8 | 0.2kg/㎡ |  | 0
| 防水材料 | ナルファルトWP | 18kgﾎﾟﾘﾍﾟｰﾙ缶 | 缶 | 44.44444 | 47 | 2 kg/㎡ |  | 0 | どちらか選択
| 増張り用防水材 |  |  | 缶 | 2.222222 |  | 0.2kg/m
| (荷姿23kgの場合） |  | 23kgﾎﾟﾘﾍﾟｰﾙ缶 | 缶 | 36.52174 | 37 |  |  | 0
| 補強布 | 不織布 W1050 | 100ｍ巻 | 巻 | 4.4 | 5 | 1.1㎡／㎡ |  | 0
| 増張り用補強布 | 不織布 W200 | 100ｍ巻 | 巻 | 2.2 | 3 | 1.1ｍ/ｍ |  | 0
| 床 絶縁シート | ﾎﾟﾘｴﾁﾚﾝﾌｨﾙﾑ t0.15 | t0.15 1.8×50m | 巻 | 3.333333 | 4 |  |  | 0 | 別途調達可
| 立上り トンボ | トンボ |  | ケ | 1200 | 2000 | 12ケ/㎡ |  | 0
[8 empty] | 材料費計 | 0
|  | 積算は概算です。 施工に当たっては不足分を追加手配してください。 | [5 empty] | 材料単価 | 0 | 円/㎡

## 保護4.2kg
ナルファルト防水 NPG-Y02-PM 材料数量計算書
国交省 Y-2工法 JASS 8 L-GI工法 密着工法
1） | 施工数量 | （Ⅰ欄色地枠に施工数量を入力してください）
Ⅰ欄
|  | 床 | ① | ㎡ | 300
|  | 立上り | ② | ㎡ | 100
|  | 立上り 高さ |  | ｍ | 0.5
|  | 立上り 長さ |  | ｍ | 200
|  | 総施工数量 | ①＋② | ㎡ | 400
2） | 材料計算 | （Ⅱ欄の材料数量を発注してください） |  |  |  | Ⅱ欄
| 分類 | 使用材料 | 荷姿 |  | 所要量 | 概算発注数量 | 使用量 | 仕切単価 | 金額 | 備考
| ﾌﾟﾗｲﾏｰ | ナルファルトプライマー | 2kg （WP同梱、無償） | 缶 | 40 | 手配無用 | 0.2kg/㎡ |  | 算入不要 | どちらか選択
|  |  | 10kg缶 (別売り） | 缶 | 8 | 8 | 0.2kg/㎡ |  | 0
| 防水材料 | ナルファルトWP | 18kgﾎﾟﾘﾍﾟｰﾙ缶 | 缶 | 93.33333 | 96 | ４.2kg/㎡ |  | 0 | どちらか選択
| 増張り用防水材 |  |  | 缶 | 2.222222 |  | 0.2kg/m
| (荷姿23kgの場合） |  | 23kgﾎﾟﾘﾍﾟｰﾙ缶 | 缶 | 74.78261 | 75 |  |  | 0
| 補強布 | 不織布 W1050 | 100ｍ巻 | 巻 | 4.4 | 5 | 1.1㎡／㎡ |  | 0
| 増張り用補強布 | 不織布 W200 | 100ｍ巻 | 巻 | 2.2 | 3 | 1.1ｍ/ｍ |  | 0
| 床 絶縁シート | ﾎﾟﾘｴﾁﾚﾝﾌｨﾙﾑ t0.15 | t0.15 1.8×50m | 巻 | 3.333333 | 4 |  |  | 0 | 別途調達可
| 立上り トンボ | トンボ |  | ケ | 1200 | 2000 | 12ケ/㎡ |  | 0
[8 empty] | 材料費計 | 0
|  | 積算は概算です。 施工に当たっては不足分は追加手配してください。 | [5 empty] | 材料単価 | 0 | 円/㎡

## 保護断熱2kg
保護断熱ナルファルト塗膜シート工法 NWW-Y02-PD 材料数量計算書
モルタルで保護される箇所の防水に適用する (屋根等）
1） | 施工数量 | （Ⅰ欄色地枠に施工数量を入力してください）
Ⅰ欄
|  | 床 非断熱部 | ① | ㎡ | 100
|  | 床 断熱部 | ①’ | ㎡ | 200
|  | 立上り | ② | ㎡ | 100
|  | 立上り 高さ |  | ｍ | 0.5
|  | 立上り 長さ |  | ｍ | 200
|  | 総施工数量 | ①＋①’＋② | ㎡ | 400
2） | 材料計算 | （Ⅱ欄の材料数量を発注してください） |  |  |  | Ⅱ欄
| 分類 | 使用材料 | 荷姿 |  | 個別材料数 | 概算発注数量 | 使用量 | 仕切単価 | 金額 | 備考
| ﾌﾟﾗｲﾏｰ | ナルファルトプライマー | 2kg （WP同梱、無償） | 缶 | 40 | 手配無用 | 0.2kg/㎡ |  | 算入不要 | どちらか選択
|  |  | 10kg缶 (別売り） | 缶 | 8 | 8 | 0.2kg/㎡ |  | 0
| 防水材料 | ナルファルトWP | 18kgﾎﾟﾘﾍﾟｰﾙ缶 | 缶 | 44.44444 | 49 | 2kg/㎡ |  | 0 | どちらか選択
| 増し張り用防水材 |  |  | 缶 | 2.222222 |  | 0.2kg/m
| 断熱点張り用 |  |  | 缶 | 2.222222 |  | 0.2kg/m
| (荷姿23kgの場合） |  | 23kgﾎﾟﾘﾍﾟｰﾙ缶 | 缶 | 38.26087 | 39 |  |  | 0
| 補強布 | 不織布 W1050 | 100ｍ巻 | 巻 | 4.4 | 5 | 1.1㎡／㎡ |  | 0
| 増張り用補強布 | 不織布 W200 | 100ｍ巻 | 巻 | 2.2 | 3 | 1.1ｍ/ｍ |  | 0
| 断熱材 | ﾎﾟﾘｽﾁﾚﾝﾌｫｰﾑ | t35 910×1820 | 枚 | 120.7584 | 121 |  |  | 0 | 別途調達可
| 床 絶縁シート | ﾎﾟﾘｴﾁﾚﾝﾌｨﾙﾑ t0.15 | t0.15 1.8×50m | 巻 | 3.333333 | 4 |  |  | 0
| 立上り トンボ | トンボ |  | ケ | 1200 | 2000 | 12ケ/㎡ |  | 0
[8 empty] | 材料費計 | 0
|  | 積算は概算です。 施工に当たっては不足分は追加手配してください。 | [5 empty] | 材料単価 | 0 | 円/㎡

## 保護断熱4.2kg
保護断熱ナルファルト塗膜シート工法 NPG-Y02-PD 保護断熱 材料数量計算書
モルタル･シンダーコンクリートで保護される箇所の防水に適用する (屋根等）
1） | 施工数量 | （Ⅰ欄色地枠に施工数量を入力してください）
Ⅰ欄
|  | 床 非断熱部 | ① | ㎡ | 100
|  | 床 断熱部 | ①’ | ㎡ | 200
|  | 立上り | ② | ㎡ | 100
|  | 立上り 高さ |  | ｍ | 0.5
|  | 立上り 長さ |  | ｍ | 200
|  | 総施工数量 | ①＋①’＋② | ㎡ | 400
2） | 材料計算 | （Ⅱ欄の材料数量を発注してください） |  |  |  | Ⅱ欄
| 分類 | 使用材料 | 荷姿 |  | 個別材料数 | 概算発注数量 | 使用量 | 仕切単価 | 金額 | 備考
| ﾌﾟﾗｲﾏｰ | ナルファルトプライマー | 2kg （WP同梱、無償） | 缶 | 40 | 手配無用 | 0.2kg/㎡ |  | 算入不要 | どちらか選択
|  |  | 10kg缶 (別売り） | 缶 | 8 | 8 | 0.2kg/㎡ |  | 0
| 防水材料 | ナルファルトWP | 18kgﾎﾟﾘﾍﾟｰﾙ缶 | 缶 | 93.33333 | 98 | 4.2kg/㎡ |  | 0 | どちらか選択
| 増し張り用防水材 |  |  | 缶 | 2.222222 |  | 0.2kg/m
| 断熱点張り用 |  |  | 缶 | 2.222222 |  | 0.2kg/m
| (荷姿23kgの場合） |  | 23kgﾎﾟﾘﾍﾟｰﾙ缶 | 缶 | 76.52174 | 77 |  |  | 0
| 補強布 | 不織布 W1050 | 100ｍ巻 | 巻 | 4.4 | 5 | 1.1㎡／㎡ |  | 0
| 増張り用補強布 | 不織布 W200 | 100ｍ巻 | 巻 | 2.2 | 3 | 1.1ｍ/ｍ |  | 0
| 断熱材 | ﾎﾟﾘｽﾁﾚﾝﾌｫｰﾑ | t35 910×1820 | 枚 | 120.7584 | 121 |  |  | 0 | 別途調達可
| 床 絶縁シート | ﾎﾟﾘｴﾁﾚﾝﾌｨﾙﾑ t0.15 | t0.15 1.8×50m | 巻 | 3.333333 | 4 |  |  | 0
| 立上り トンボ | トンボ |  | ケ | 1200 | 2000 | 12ケ/㎡ |  | 0
[8 empty] | 材料費計 | 0
|  | 積算は概算です。 施工に当たっては不足分は追加手配してください。 | [5 empty] | 材料単価 | 0 | 円/㎡

## 露出密着2kg
露出ナルファルト塗膜シート防水密着工法 2kg塗布仕様 材料数量計算書
NWW-X02-TP、－TS、－SP、 -SS、ーHP、－HS、ーSH
1） | 施工数量 |  | （Ⅰ欄色地枠に施工数量を入力してください） |  |  | Ⅰ欄
|  |  | 床 | ① | ㎡ | 300
|  |  | 立上り | ② | ㎡ | 100
|  |  | 立上り 高さ |  | ｍ | 0.5
|  |  | 立上り 長さ |  | ｍ | 200
|  |  | 笠木天端 | ③ | ㎡
|  |  | 総施工数量 | ①＋②+③ | ㎡ | 400
2） | 材料計算 |  | （Ⅱ欄の材料数量を発注してください） |  |  | 軽歩行仕上げ | 非歩行仕上げ | Ⅱ欄
| 分類 |  | 使用材料 | 荷姿 |  |  |  | 概算発注数量 | 使用量 | 仕切単価 | 金額 | 備考
| ﾌﾟﾗｲﾏｰ |  | ナルファルトプライマー | 2kg （WPに同梱） | 缶 | 40 |  | 手配無用 | 0.2kg/㎡ |  | 算入不要 | どちらか選択
|  |  |  | 10kg缶 (別売り） | 缶 | 8 |  | 8 | 0.2kg/㎡ |  | 0
| 防水材料 |  | ナルファルトWP | 18kgﾎﾟﾘﾍﾟｰﾙ缶 | 缶 | 44.44444 |  | 47 | 2 kg/㎡ |  | 0 | どちらか選択
| 増張り用防水材 |  |  |  | 缶 | 2.222222 |  |  | 0.2kg/m
| (荷姿23kgの場合） |  |  | 23kgﾎﾟﾘﾍﾟｰﾙ缶 | 缶 | 36.52174 |  | 37 |  |  | 0
| 膨れ防止材 |  | ナルブリッドB | 15kgﾎﾟﾘﾍﾟｰﾙ缶 | 缶 | 0 |  | 0 | 0.8kg/㎡ |  | 0 | ※笠木天端のみ
| 補強布 |  | 不織布 W1050 | 100ｍ巻 | 巻 | 4.4 |  | 5 | 1.1㎡／㎡ |  | 0
| 増張り用補強布 |  | 不織布 W200 | 100ｍ巻 | 巻 | 2.2 |  | 3 | 1.1ｍ/ｍ |  | 0
| 露出仕上げ材 | 通常 軽歩行 | ナルファルトトップS | 20kg石油缶 | 缶 | 20 |  | 20 | ※ 1kg/㎡ |  | 0 | いずれかを選択
|  | 通常 非歩行 | ナルファルトトップP | 15kg石油缶 | 缶 |  | 8 | 8 | ※0.3ｋｇ/㎡ |  | 0
|  | 高耐久Pトップ | ﾅﾙﾌｧﾙﾄﾄｯﾌﾟ_ﾊｰﾄﾞP | 20kg石油缶 | 缶 | 10 |  | 10 | ※0.5ｋｇ/㎡
|  | 高耐久Sトップ | ﾅﾙﾌｧﾙﾄﾄｯﾌﾟ_ﾊｰﾄﾞS | 20kg石油缶 | 缶 | 16 |  | 16 | ※0.8ｋｇ/㎡
|  | 遮熱トップ 軽歩行 | ナルファルトトップー遮熱S | 20kg石油缶 | 缶 | 20 |  | 20 | ※ 1kg/㎡ |  | 0
|  | 遮熱トップ 非歩行 | ナルファルトトップー遮熱P | 15kg石油缶 | 缶 |  | 13.33333 | 14 | ※0.5ｋｇ/㎡ |  | 0
| ※露出仕上げ材は、通常か遮熱か、軽歩行か非歩行か どちらか一つを選択してください。 | [8 empty] | 材料費計 | 0
|  | 積算は概算です。 施工に当たっては不足分は追加手配してください。 | [7 empty] | 材料単価 | 0 | 円/㎡

## 露出密着 4kg
露出ナルファルト塗膜シート防水 密着工法 材料数量計算書
NPG-X02-TP, -TS,-SP,-SS,-HP,-HS,-SH (非歩行･軽歩行・遮熱非歩行･遮熱軽歩行・高耐久）
1） | 施工数量 |  | （Ⅰ欄色地枠に施工数量を入力してください） |  |  | Ⅰ欄
|  |  | 床 | ① | ㎡ | 300
|  |  | 立上り | ② | ㎡ | 100
|  |  | 立上り 高さ |  | ｍ | 0.5
|  |  | 立上り 長さ |  | ｍ | 200
|  |  | 笠木天端 | ③ | ㎡
|  |  | 総施工数量 | ①＋②+③ | ㎡ | 400
2） | 材料計算 |  | （Ⅱ欄の材料数量を発注してください） |  |  | 軽歩行 | 非歩行 | Ⅱ欄
| 分類 |  | 使用材料 | 荷姿 |  |  |  | 概算発注数量 | 使用量 | 仕切単価 | 金額 | 備考
| ﾌﾟﾗｲﾏｰ |  | ナルファルトプライマー | 2kg （WPに同梱） | 缶 | 40 |  | 手配無用 | 0.2kg/㎡ |  | 算入不要 | どちらか選択
|  |  |  | 10kg缶 (別売り） | 缶 | 8 |  | 8 | 0.2kg/㎡ |  | 0
| 防水材料 |  | ナルファルトWP | 18kgﾎﾟﾘﾍﾟｰﾙ缶 | 缶 | 88.88889 |  | 92 | 4 kg/㎡ |  | 0 | どちらか選択
| 増張り用防水材 |  |  |  | 缶 | 2.222222 |  |  | 0.2kg/m
| (荷姿23kgの場合） |  |  | 23kgﾎﾟﾘﾍﾟｰﾙ缶 | 缶 | 71.30435 |  | 72 |  |  | 0
| 膨れ防止材 |  | ナルブリッドB | 15kgﾎﾟﾘﾍﾟｰﾙ缶 | 缶 | 0 |  | 0 | 0.8kg/㎡ |  | 0 | ※笠木天端のみ
| 補強布 |  | 不織布 W1050 | 100ｍ巻 | 巻 | 4.4 |  | 5 | 1.1㎡／㎡ |  | 0
| 増張り用補強布 |  | 不織布 W200 | 100ｍ巻 | 巻 | 2.2 |  | 3 | 1.1ｍ/ｍ |  | 0
| 露出仕上げ材 | 通常 軽歩行 | ナルファルトトップS | 20kg石油缶 | 缶 | 20 |  | 20 | ※ 1kg/㎡ |  | 0 | いずれかを選択
|  | 通常 非歩行 | ナルファルトトップP | 15kg石油缶 | 缶 |  | 8 | 8 | ※0.3ｋｇ/㎡ |  | 0
|  | 高耐久Pトップ | ﾅﾙﾌｧﾙﾄﾄｯﾌﾟ_ﾊｰﾄﾞP | 20kg石油缶 | 缶 | 10 |  | 10 | ※0.5ｋｇ/㎡
|  | 高耐久Sトップ | ﾅﾙﾌｧﾙﾄﾄｯﾌﾟ_ﾊｰﾄﾞS | 20kg石油缶 | 缶 | 16 |  | 16 | ※0.8ｋｇ/㎡
|  | 遮熱トップ 軽歩行 | ナルファルトトップー遮熱S | 20kg石油缶 | 缶 | 20 |  | 20 | ※ 1kg/㎡ |  | 0
|  | 遮熱トップ 非歩行 | ナルファルトトップー遮熱P | 15kg石油缶 | 缶 |  | 13.33333 | 14 | ※0.5ｋｇ/㎡ |  | 0
| ※露出仕上げ材は、通常か遮熱か、軽歩行か非歩行か どちらか一つを選択してください。 | [8 empty] | 材料費計 | 0
|  | 積算は概算です。 施工に当たっては不足分は追加手配してください。 | [7 empty] | 材料単価 | 0 | 円/㎡

## 露出絶縁2kg
露出ナルファルト塗膜シート防水絶縁工法 2kg塗布仕様 材料数量計算書
NWW-X01-TP, -TS,-SP,-SS,-HP,-HS,-SH
1） | 施工数量 | （Ⅰ欄色地枠に施工数量を入力してください） |  |  | Ⅰ欄
|  |  | 床 | ① | ㎡ | 300
|  |  | 立上り | ② | ㎡ | 100
|  |  | 立上り 高さ |  | ｍ | 0.5
|  |  | 立上り 長さ |  | ｍ | 200
|  |  | 笠木天端 | ③ | ㎡
|  |  | 総施工数量 | ①＋②+③ | ㎡ | 400
2） | 材料計算 | （Ⅱ欄の材料数量を発注してください） |  |  |  | 軽歩行仕上げ | 非歩行仕上げ | Ⅱ欄
| 分類 | 種類 | 使用材料 | 荷姿 |  |  |  | 概算発注数量 | 使用量 | 仕切単価 | 金額 | 備考
| ﾌﾟﾗｲﾏｰ |  | ナルファルトプライマー | 2kg （WPに同梱） | 缶 | 40 |  | 手配無用 | 0.2kg/㎡ |  | 算入不要 | どちらか選択
|  |  |  | 10kg缶 (別売り） | 缶 | 8 |  | 8 | 0.2kg/㎡ |  | 0
| 防水材料 |  | ナルファルトWP | 18kgﾎﾟﾘﾍﾟｰﾙ缶 | 缶 | 44.44444 |  | 47 | 2 kg/㎡ |  | 0 | どちらか選択
| 増張り用防水材 |  |  |  | 缶 | 2.222222 |  |  | 0.2kg/m
| (荷姿23kgの場合） |  |  | 23kgﾎﾟﾘﾍﾟｰﾙ缶 | 缶 | 36.52174 |  | 37 |  |  | 0
| 膨れ防止材 |  | ナルブリッドB | 15kgﾎﾟﾘﾍﾟｰﾙ缶 | 缶 | 16 |  | 16 | 0.8kg/㎡ |  | 0 | 笠木天端･床
| 補強布 |  | 不織布 W1050 | 100ｍ巻 | 巻 | 4.4 |  | 5 | 1.1㎡／㎡ |  | 0
| 増張り用補強布 |  | 不織布 W200 | 100ｍ巻 | 巻 | 2.2 |  | 3 | 1.1ｍ/ｍ |  | 0
| 露出仕上げ材 | 通常 軽歩行 | ナルファルトトップS | 20kg石油缶 | 缶 | 20 |  | 20 | ※ 1kg/㎡ |  | 0 | いずれかを選択
|  | 通常 非歩行 | ナルファルトトップP | 15kg石油缶 | 缶 |  | 8 | 8 | ※0.3ｋｇ/㎡ |  | 0
|  | 高耐久Pトップ | ﾅﾙﾌｧﾙﾄﾄｯﾌﾟ_ﾊｰﾄﾞP | 20kg石油缶 | 缶 | 10 |  | 10 | ※0.5ｋｇ/㎡
|  | 高耐久Sトップ | ﾅﾙﾌｧﾙﾄﾄｯﾌﾟ_ﾊｰﾄﾞS | 20kg石油缶 | 缶 | 16 |  | 16 | ※0.8ｋｇ/㎡
|  | 遮熱トップ 軽歩行 | ナルファルトトップー遮熱S | 20kg石油缶 | 缶 | 20 |  | 20 | ※ 1kg/㎡ |  | 0
|  | 遮熱トップ 非歩行 | ナルファルトトップー遮熱P | 15kg石油缶 | 缶 |  | 13.33333 | 14 | ※0.5ｋｇ/㎡ |  | 0
| ※露出仕上げ材は、通常か遮熱か、軽歩行か非歩行か どちらか一つを選択してください。 | [8 empty] | 材料費計 | 0
|  | 積算は概算です。 施工に当たっては不足分は追加手配してください。 | [7 empty] | 材料単価 | 0 | 円/㎡

## 露出絶縁4kg
露出ナルファルト塗膜シート防水絶縁工法 4kg塗布仕様 材料数量計算書
NPG-X01-TP,-TS,-SP,--SS,-HP,-HS,-SH
1） | 施工数量 | （Ⅰ欄色地枠に施工数量を入力してください） |  |  | Ⅰ欄
|  |  | 床 | ① | ㎡ | 300
|  |  | 立上り | ② | ㎡ | 100
|  |  | 立上り 高さ |  | ｍ | 0.5
|  |  | 立上り 長さ |  | ｍ | 200
|  |  | 笠木天端 | ③ | ㎡
|  |  | 総施工数量 | ①＋②+③ | ㎡ | 400
2） | 材料計算 | （Ⅱ欄の材料数量を発注してください） |  |  |  | 軽歩行 | 非歩行 | Ⅱ欄
| 分類 | 種類 | 使用材料 | 荷姿 |  |  |  | 概算発注数量 | 使用量 | 仕切単価 | 金額 | 備考
| ﾌﾟﾗｲﾏｰ |  | ナルファルトプライマー | 2kg （WPに同梱） | 缶 | 40 |  | 手配無用 | 0.2kg/㎡ |  | 算入不要 | どちらか選択
|  |  |  | 10kg缶 (別売り） | 缶 | 8 |  | 8 | 0.2kg/㎡ |  | 0
| 防水材料 |  | ナルファルトWP | 18kgﾎﾟﾘﾍﾟｰﾙ缶 | 缶 | 88.88889 |  | 92 | 4 kg/㎡ |  | 0 | どちらか選択
| 増張り用防水材 |  |  |  | 缶 | 2.222222 |  |  | 0.2kg/m
| (荷姿23kgの場合） |  |  | 23kgﾎﾟﾘﾍﾟｰﾙ缶 | 缶 | 71.30435 |  | 72 |  |  | 0
| 膨れ防止材 |  | ナルブリッドB | 15kgﾎﾟﾘﾍﾟｰﾙ缶 | 缶 | 16 |  | 16 | 0.8kg/㎡ |  | 0 | 笠木天端･床
| 補強布 |  | 不織布 W1050 | 100ｍ巻 | 巻 | 4.4 |  | 5 | 1.1㎡／㎡ |  | 0
| 増張り用補強布 |  | 不織布 W200 | 100ｍ巻 | 巻 | 2.2 |  | 3 | 1.1ｍ/ｍ |  | 0
| 露出仕上げ材 | 通常 軽歩行 | ナルファルトトップS | 20kg石油缶 | 缶 | 20 |  | 20 | ※ 1kg/㎡ |  | 0 | いずれかを選択
|  | 通常 非歩行 | ナルファルトトップP | 15kg石油缶 | 缶 |  | 8 | 8 | ※0.3ｋｇ/㎡ |  | 0
|  | 高耐久Pトップ | ﾅﾙﾌｧﾙﾄﾄｯﾌﾟ_ﾊｰﾄﾞP | 20kg石油缶 | 缶 | 10 |  | 10 | ※0.5ｋｇ/㎡
|  | 高耐久Sトップ | ﾅﾙﾌｧﾙﾄﾄｯﾌﾟ_ﾊｰﾄﾞS | 20kg石油缶 | 缶 | 16 |  | 16 | ※0.8ｋｇ/㎡
|  | 遮熱トップ 軽歩行 | ナルファルトトップー遮熱S | 20kg石油缶 | 缶 | 20 |  | 20 | ※ 1kg/㎡ |  | 0
|  | 遮熱トップ 非歩行 | ナルファルトトップー遮熱P | 15kg石油缶 | 缶 |  | 13.33333 | 14 | ※0.5ｋｇ/㎡ |  | 0
| ※露出仕上げ材は、通常か遮熱か、軽歩行か非歩行か どちらか一つを選択してください。 | [8 empty] | 材料費計 | 0
|  | 積算は概算です。 施工に当たっては不足分は追加手配してください。 | [7 empty] | 材料単価 | 0 | 円/㎡

## 砂付きｱｽﾌｧﾙﾄ改修
砂付きアスファルト防水層 非撤去 防水改修工法
露出ナルファルト塗膜シート防水 密着工法 材料数量計算書
NPG-X02-TP, -TS,-SP,-SS,-HP,-HS,-SH (非歩行･軽歩行・遮熱非歩行･遮熱軽歩行・高耐久）
1） | 施工数量 |  | （Ⅰ欄色地枠に施工数量を入力してください） |  |  | Ⅰ欄
|  |  | 床 | ① | ㎡ | 300
|  |  | 立上り | ② | ㎡ | 100
|  |  | 立上り 高さ |  | ｍ | 0.5
|  |  | 立上り 長さ |  | ｍ | 200
|  |  | 笠木天端 | ③ | ㎡
|  |  | 総施工数量 | ①＋②+③ | ㎡ | 400
2） | 材料計算 |  | （Ⅱ欄の材料数量を発注してください） |  |  | 軽歩行 | 非歩行 | Ⅱ欄
| 分類 |  | 使用材料 | 荷姿 |  |  |  | 概算発注数量 | 使用量 | 仕切単価 | 金額 | 備考
| ﾌﾟﾗｲﾏｰ |  | ナルファルトプライマー | 2kg （WPに同梱） | 缶 | 40 |  | 手配無用 | 0.2kg/㎡ |  | 算入不要 | どちらか選択
|  |  |  | 10kg缶 (別売り） | 缶 | 8 |  | 8 | 0.2kg/㎡ |  | 0
| 防水材料 |  | ナルファルトWP | 18kgﾎﾟﾘﾍﾟｰﾙ缶 | 缶 | 88.88889 |  | 92 | 4 kg/㎡ |  | 0 | どちらか選択
| 増張り用防水材 |  |  |  | 缶 | 2.222222 |  |  | 0.2kg/m
| (荷姿23kgの場合） |  |  | 23kgﾎﾟﾘﾍﾟｰﾙ缶 | 缶 | 71.30435 |  | 72 |  |  | 0
| 素地調整剤 |  | ナルジャスト-P | 16kgﾎﾟﾘﾍﾟｰﾙ缶 | 缶 | 25 |  | 25 | 1.0kg/㎡ |  | 0
| 補強布 |  | 不織布 W1050 | 100ｍ巻 | 巻 | 4.4 |  | 5 | 1.1㎡／㎡ |  | 0
| 増張り用補強布 |  | 不織布 W200 | 100ｍ巻 | 巻 | 2.2 |  | 3 | 1.1ｍ/ｍ |  | 0
| 露出仕上げ材 | 通常 軽歩行 | ナルファルトトップS | 20kg石油缶 | 缶 | 20 |  | 20 | ※ 1kg/㎡ |  | 0 | いずれかを選択
|  | 通常 非歩行 | ナルファルトトップP | 15kg石油缶 | 缶 |  | 8 | 8 | ※0.3ｋｇ/㎡ |  | 0
|  | 高耐久Pトップ | ﾅﾙﾌｧﾙﾄﾄｯﾌﾟ_ﾊｰﾄﾞP | 20kg石油缶 | 缶 | 10 |  | 10 | ※0.5ｋｇ/㎡ |  | 0
|  | 高耐久Sトップ | ﾅﾙﾌｧﾙﾄﾄｯﾌﾟ_ﾊｰﾄﾞS | 20kg石油缶 | 缶 | 16 |  | 16 | ※0.8ｋｇ/㎡
|  | 遮熱トップ 軽歩行 | ナルファルトトップー遮熱S | 20kg石油缶 | 缶 | 20 |  | 20 | ※ 1kg/㎡ |  | 0
|  | 遮熱トップ 非歩行 | ナルファルトトップー遮熱P | 15kg石油缶 | 缶 |  | 13.33333 | 14 | ※0.5ｋｇ/㎡ |  | 0
| ※露出仕上げ材は、通常か遮熱か、軽歩行か非歩行か どちらか一つを選択してください。 | [8 empty] | 材料費計 | 0
|  | 積算は概算です。 施工に当たっては不足分は追加手配してください。 | [7 empty] | 材料単価 | 0 | 円/㎡

## 地下防水2kg
| ナルファルト防水 NWW-Y01-PM 材料数量計算書 | [5 empty] | 2024-12-27 12:05
地下外壁後付け工法 (国交省 Y-1相当工法）
1） | 施工数量 | （Ⅰ欄色地枠に施工数量を入力してください） |  |  | Ⅰ欄
|  | 地下壁 | ① | ㎡ | 300
|  | その他 | ② | ㎡
|  | 打継長さ |  | ｍ | 100
ｍ
|  | 総施工数量 | ①＋②+③ | ㎡ | 300
2） | 材料計算 | （Ⅱ欄の材料数量を発注してください） |  |  |  | Ⅱ欄
| 分類 | 使用材料 | 荷姿 |  |  | 概算発注数量 | 使用量 | 仕切単価 | 金額 | 備考
| ﾌﾟﾗｲﾏｰ | ナルファルトプライマー | 2kg （WP同梱、無償） | 缶 | 30 | 手配無用 | 0.2kg/㎡ |  | 算入不要 | どちらか選択
|  |  | 10kg缶 (別売り） | 缶 | 6 | 6 | 0.2kg/㎡ |  | 0
| 防水材料 | ナルファルトWP | 18kgﾎﾟﾘﾍﾟｰﾙ缶 | 缶 | 33.33333 | 38 | 2kg/㎡ |  | 0 | どちらか選択
| 増し張り用防水材 |  |  | 缶 | 1.111111 |  | 0.2kg/m
| 断熱点張り用 |  |  | 缶 | 3.333333 |  | 0.2kg/m
| (荷姿23kgの場合） |  | 23kgﾎﾟﾘﾍﾟｰﾙ缶 | 缶 | 29.56522 | 30 |  |  | 0
| 補強布 | 不織布 W1050 | 100ｍ巻 | 巻 | 3.3 | 4 | 1.1㎡／㎡ |  | 0
| 増張り用補強布 | 不織布 W200 | 100ｍ巻 | 巻 | 1.52 | 2 | 1.1ｍ/ｍ |  | 0
| 保護緩衝材 | ｽﾁﾚﾝﾌｫｰﾑ t20 | 3×６版 | 枚 | 181.1375 | 182 |  |  | 0
[8 empty] | 材料費計 | 0
|  | 積算は概算です。 施工に当たっては不足分は追加手配してください。 | [5 empty] | 材料単価 | 0 | 円/㎡
保護緩衝材は、厚み５ｍｍ以上のペフでも可能です。

## 地下防水6.5kg
| ナルファルト防水 NPG-Y01-PM 材料数量計算書 | [5 empty] | 2024-12-27 12:05
地下外壁後付け工法 (国交省 Y-1工法 JASS 8 L-GU工法）
1） | 施工数量 | （Ⅰ欄色地枠に施工数量を入力してください） |  |  | Ⅰ欄
|  | 地下壁 | ① | ㎡ | 300
|  | その他 | ② | ㎡
|  | 打継長さ |  | ｍ | 100
|  | 総施工数量 | ①＋②+③ | ㎡ | 300
2） | 材料計算 | （Ⅱ欄の材料数量を発注してください） |  |  |  | Ⅱ欄
| 分類 | 使用材料 | 荷姿 |  |  | 概算発注数量 | 使用量 | 仕切単価 | 金額 | 備考
| ﾌﾟﾗｲﾏｰ | ナルファルトプライマー | 2kg （WP同梱、無償） | 缶 | 30 | 手配無用 | 0.2kg/㎡ |  | 算入不要 | どちらか選択
|  |  | 10kg缶 (別売り） | 缶 | 6 | 6 | 0.2kg/㎡ |  | 0
| 防水材料 | ナルファルトWP | 18kgﾎﾟﾘﾍﾟｰﾙ缶 | 缶 | 108.3333 | 113 | 6.5kg/㎡ |  | 0 | どちらか選択
| 増し張り用防水材 |  |  | 缶 | 1.111111 |  | 0.2kg/m
| 断熱点張り用 |  |  | 缶 | 3.333333 |  | 0.2kg/m
| (荷姿23kgの場合） |  | 23kgﾎﾟﾘﾍﾟｰﾙ缶 | 缶 | 88.26087 | 89 |  |  | 0
| 補強布 | 不織布 W1050 | 100ｍ巻 | 巻 | 3.3 | 4 | 1.1㎡／㎡ |  | 0
| 増張り用補強布 | 不織布 W200 | 100ｍ巻 | 巻 | 1.52 | 2 | 1.1ｍ/ｍ |  | 0
| 保護緩衝材 | ｽﾁﾚﾝﾌｫｰﾑ t20 | 3×６版 | 枚 | 181.1375 | 182 |  |  | 0
|  | 数量計算には 5～10％のロスを見ております。 | [5 empty] | 材料費計 | 0
|  | 積算は概算です。 施工に当たっては不足分は追加手配してください。 | [5 empty] | 材料単価 | 0 | 円/㎡
保護緩衝材は、厚み５ｍｍ以上のペフでも可能です。

## 金属屋根 (遮熱)
2024-12-27 12:05
材料数量計算書
| 適用工法 | 金属屋根（瓦棒･折板）防水改修工事 (遮熱トップ） NWW-M01-SP
1） | 施工数量 | 実塗布面積 |  | ㎡ | 4000 |  | 実塗布面積とは 屋根面積に瓦棒・折板の形状による係数倍した数値です。
2） | 材料計算
| 分類 | 使用材料 | 荷姿 |  | 概算発注数量 | 使用量 | 仕切単価 | 金額
| 防水材料 | ナルファルトＷＰ-S | 18kgﾎﾟﾘﾍﾟｰﾙ缶 | 缶 | 267 | 1.2kg/㎡ |  | 0
| 保護塗布（遮熱トップ） | ナルファルトトップー遮熱P | 15kg石油缶 | 缶 | 134 | 0.5kg/㎡ |  | 0
[7 empty] | 材料費計 | 0
| ※１。アルミ下地を除いて、プライマーは不要です。 | [5 empty] | 材料単価 | 0 | 円/㎡
アルミ地の場合は、ナルファルトプライマーＡＬを 使用します。別途お問合わせください。
※２．フックボルトキャップは別途積算してください。
※３．シールを打ちかえる場合は、別途積算に願います。
※４．接合部補強は、漏水している場所を除き 原則行いません。
※５．施工に当たっては、標準施工要領に準拠してください。

## 金属屋根(硅砂）
2024-12-27 12:05
材料数量計算書
| 適用工法 | 金属屋根（瓦棒･折板）防水改修工事 (珪砂トップ） NWW-M01-TS
1） | 施工数量 | 実塗布面積 |  | ㎡ | 4000 |  | 実塗布面積とは 屋根面積に瓦棒・折板の形状による係数倍した数値です。
2） | 材料計算
| 分類 | 使用材料 | 荷姿 |  | 概算発注数量 | 使用量 | 仕切単価 | 金額
| 防水材料 | ナルファルトＷＰ-S | 18kgﾎﾟﾘﾍﾟｰﾙ缶 | 缶 | 267 | 1.2kg/㎡ |  | 0
| 硅砂トップ | ナルファルトトップＳ | 20kg石油缶 | 缶 | 200 | 1kg/㎡ |  | 0
[7 empty] | 材料費計 | 0
| ※１。アルミ下地を除いて、プライマーは不要です。 | [5 empty] | 材料単価 | 0 | 円/㎡
アルミ地の場合は、ナルファルトプライマーＡＬを 使用します。別途お問合わせください。
※２．フックボルトキャップは別途積算してください。
※３．シールを打ちかえる場合は、別途積算に願います。
※４．接合部補強は、漏水している場所を除き 原則行いません。
※５．施工に当たっては、標準施工要領に準拠してください。

## 金属屋根(高耐久）
2024-12-27 12:05
材料数量計算書
| 適用工法 | 金属屋根（瓦棒･折板）防水改修工事 (高耐久トップ） NWW-M01-HP,HS
1） | 施工数量 | 実塗布面積 |  | ㎡ | 4000 |  | 実塗布面積とは 屋根面積に瓦棒・折板の形状による係数倍した数値です。
2） | 材料計算
| 分類 | 使用材料 | 荷姿 |  | 概算発注数量 | 使用量 | 仕切単価 | 金額 | 備考
| 防水材料 | ナルファルトＷＰ-S | 18kgﾎﾟﾘﾍﾟｰﾙ缶 | 缶 | 267 | 1.2kg/㎡ |  | 0
| 高耐久Pトップ | ナルファルトトップ＿ハードP | 20kgペール缶 | 缶 | 100 | 0.5kg/㎡ |  | 0 | いずれかを選択
| 高耐久Sトップ | ナルファルトトップ＿ハードS | 20kgペール缶 | 缶 | 160 | 0.8kg/㎡ |  | 0
[7 empty] | 材料費計 | 0
| ※１。アルミ下地を除いて、プライマーは不要です。 | [5 empty] | 材料単価 | 0 | 円/㎡
アルミ地の場合は、ナルファルトプライマーＡＬを 使用します。別途お問合わせください。
※２．フックボルトキャップは別途積算してください。
※３．シールを打ちかえる場合は、別途積算に願います。
※４．接合部補強は、漏水している場所を除き 原則行いません。
※５．施工に当たっては、標準施工要領に準拠してください。

## 金属屋根(高耐久遮熱）
2024-12-27 12:05
材料数量計算書
| 適用工法 | 金属屋根（瓦棒･折板）防水改修工事 (高耐久遮熱仕様） NWW-M01-SH
1） | 施工数量 | 実塗布面積 |  | ㎡ | 4000 |  | 実塗布面積とは 屋根面積に瓦棒・折板の形状による係数倍した数値です。
2） | 材料計算
| 分類 | 使用材料 | 荷姿 |  | 概算発注数量 | 使用量 | 仕切単価 | 金額
| 防水材料 | ナルファルトＷＰ-S | 18kgﾎﾟﾘﾍﾟｰﾙ缶 | 缶 | 267 | 1.2kg/㎡ |  | 0
| 高耐久トップ | ナルファルト トップハードP | 20kgペール缶 | 缶 | 100 | 0.5kg/㎡ |  | 0
| 高耐久遮熱ﾄｯﾌﾟ | クールトップ＃３００Si | 16kg缶 | 缶 | 75 | 0.3kg/㎡ |  | 0
[7 empty] | 材料費計 | 0
| ※１。アルミ下地を除いて、プライマーは不要です。 | [5 empty] | 材料単価 | 0 | 円/㎡
アルミ地の場合は、ナルファルトプライマーＡＬを 使用します。別途お問合わせください。
※２．フックボルトキャップは別途積算してください。
※３．シールを打ちかえる場合は、別途積算に願います。
※４．接合部補強は、漏水している場所を除き 原則行いません。
※５．施工に当たっては、標準施工要領に準拠してください。

## シングル回復
2024-12-27 12:05
材料数量計算書
| 適用工法 | シングル葺き屋根 防水機能回復 |  |  | NWW-K01-TS,-HP,-SP
1） | 施工数量 | 施工面積 |  | ㎡ | 1000
2） | 材料計算
| 分類 | 使用材料 | 荷姿 |  | 概算発注数量 | 使用量 | 仕切単価 | 金額 | 備考
| 防水材料 | ナルファルトＷＰ | 18kgﾎﾟﾘﾍﾟｰﾙ缶 | 缶 | 112 | 2kg/㎡ |  | 0 | どちらか選択
| (荷姿23kgの場合） |  | 23kgﾎﾟﾘﾍﾟｰﾙ缶 | 缶 | 87 |  |  | 0
| 硅砂トップ | ナルファルトトップＳ | 20kg石油缶 | 缶 | 50 | 1kg/㎡ |  | 0 | どちらかを選択
| 高耐久トップ | ナルファルトﾄｯﾌﾟ_ﾊｰﾄﾞ | 20ｋｇ石油缶 | 缶 | 25 | 0.5kg/㎡ |  | 0
| 遮熱トップ | ナルファルトトップ-遮熱P | 15kg石油缶 | 缶 | 34 | 0.5kg/㎡ |  | 0
[7 empty] | 材料費計 | 0
[7 empty] | 材料単価 | 0 | 円/㎡
※1．シールを打ちかえる場合は、別途積算に願います。
※2．施工に当たっては、標準施工要領に準拠してください。

## 床版橋面(土木）
| 床版橋面防水 | ナルファルト防水工法
ナルファルト防水 NWW-110-99 材料数量計算書
道路床版橋面の防水でアスファルトコンクリートまたはコンクリート･モルタルで保護される部分
1） | 施工数量 | （Ⅰ欄色地枠に施工数量を入力してください）
Ⅰ欄
|  | 床 | ① | ㎡ | 300
|  | 立上り | ② | ㎡ | 100
|  | 立上り 高さ |  | ｍ | 0.5
|  | 立上り 長さ |  | ｍ | 200
|  | 総施工数量 | ①＋②+③ | ㎡ | 400
2） | 材料計算 | （Ⅱ欄の材料数量を発注してください） |  |  |  | Ⅱ欄
| 分類 | 使用材料 | 荷姿 |  | 所要量 | 概算発注数量 | 使用量 | 仕切単価 | 金額 | 備考
| ﾌﾟﾗｲﾏｰ | ナルファルトプライマー | 2kg （WP同梱、無償） | 缶 | 40 | 手配無用 | 0.2kg/㎡ |  | 算入不要 | どちらか選択
|  |  | 10kg缶 (別売り） | 缶 | 8 | 8 | 0.2kg/㎡ |  | 0
| 防水材料 | ナルファルトWP | 18kgﾎﾟﾘﾍﾟｰﾙ缶 | 缶 | 44.44444 | 47 | 2kg/㎡ |  | 0 | どちらか選択
| 増張り用防水材 |  |  | 缶 | 2.222222 |  | 0.2kg/m
| (荷姿23kgの場合） |  | 23kgﾎﾟﾘﾍﾟｰﾙ缶 | 缶 | 36.52174 | 37 |  |  | 0
| 立上り入り隅 補強布 | 不織布 W200 | 100ｍ巻 | 巻 | 2.2 | 3 | 1.1ｍ/ｍ |  | 0
|  | 数量計算には 5～10％のロスを見ております。 | [5 empty] | 材料費計 | 0
|  | 積算は概算です。 施工に当たっては不足分は追加手配してください。 | [5 empty] | 材料単価 | 0 | 円/㎡